## PC-O
熔融结晶 | [6 empty] | 红外 | [24 empty] | 色差 | [6 empty] | 分子量 | [12 empty] | 力学性能 | [60 empty] | 介电性能
时间/月 | TLF | GZ | LS | HLR | QH | QD | 时间/月 | TLF |  |  |  | GZ |  |  |  | LS |  |  |  | HLR |  |  |  | QH |  |  |  | QD |  |  |  | 时间/月 | TLF | GZ | LS | HLR | QH | QD | 时间 | TLF |  | GZ |  | LS |  | HLR |  | QH |  | QD |  | 时间 | TLF | [9 empty] | GZ | [9 empty] | LS | [9 empty] | HLR | [9 empty] | QH | [9 empty] | QD | [9 empty] | 时间 | TLF |  | GZ |  | LS |  | HLR |  | QH |  | QD
[8 empty] | 羰基指数 |  | 羟基指数 |  | 羰基指数 |  | 羟基指数 |  | 羰基指数 |  | 羟基指数 |  | 羰基指数 |  | 羟基指数 |  | 羰基指数 |  | 羟基指数 |  | 羰基指数 |  | 羟基指数 |  | 0 | 0.21 | 0.21 | 0.21 | 0.21 | 0.21 | 0.21 |  | Mw | Mn | Mw | Mn | Mw | Mn | Mw | Mn | Mw | Mn | Mw | Mn |  | 拉伸强度 |  | 拉伸模量 |  | 断裂伸长 |  | 无缺口 |  | 缺口 |  | 拉伸强度 |  | 拉伸模量 |  | 断裂伸长 |  | 无缺口 |  | 缺口 |  | 拉伸强度 |  | 拉伸模量 |  | 断裂伸长 |  | 无缺口 |  | 缺口 |  | 拉伸强度 |  | 拉伸模量 |  | 断裂伸长 |  | 无缺口 |  | 缺口 |  | 拉伸强度 |  | 拉伸模量 |  | 断裂伸长 |  | 无缺口 |  | 缺口 |  | 拉伸强度 |  | 拉伸模量 |  | 断裂伸长 |  | 无缺口 |  | 缺口 |  |  | 介电常数 | 介电损耗 | 介电常数 | 介电损耗 | 介电常数 | 介电损耗 | 介电常数 | 介电损耗 | 介电常数 | 介电损耗 | 介电常数 | 介电损耗
0 | 150.58 | 150.58 | 150.58 | 150.58 | 150.58 | 150.58 | 0 | 2.93587 | 0.00495 | 0.02771 | 0.000503234 | 2.93587 | 0.00495 | 0.02771 | 0.000503234 | 2.93587 | 0.00495 | 0.02771 | 0.000503234 | 2.93587 | 0.00495 | 0.02771 | 0.000503234 | 2.93587 | 0.00495 | 0.02771 | 0.000503234 | 2.93587 | 0.00495 | 0.02771 | 0.000503234 | 6 | 3.62 | 3.34 | 3.57 | 2.42 | 6.86 | 1.91 | 0 | 36630 | 9856 | 36630 | 9856 | 36630 | 9856 | 36630 | 9856 | 36630 | 9856 | 36630 | 9856 | 0 | 57.53 | 1.46 | 2091.41 | 7.04 | 85.5 | 1.94 | 207.38 | 8.33 | 83.45845 | 0.11906 | 57.53 | 1.46 | 2091.41 | 7.04 | 85.5 | 1.94 | 207.38 | 8.33 | 83.45845 | 0.11906 | 57.53 | 1.46 | 2091.41 | 7.04 | 85.5 | 1.94 | 207.38 | 8.33 | 83.45845 | 0.11906 | 57.53 | 1.46 | 2091.41 | 7.04 | 85.5 | 1.94 | 207.38 | 8.33 | 83.45845 | 0.11906 | 57.53 | 1.46 | 2091.41 | 7.04 | 85.5 | 1.94 | 207.38 | 8.33 | 83.45845 | 0.11906 | 57.53 | 1.46 | 2091.41 | 7.04 | 85.5 | 1.94 | 207.38 | 8.33 | 83.45845 | 0.11906 | 0 | 2.543 | 0.00492 | 2.543 | 0.00492 | 2.543 | 0.00492 | 2.543 | 0.00492 | 2.543 | 0.00492 | 2.543 | 0.00492
6 | 138.45 | 138.9 | 137.29 | 138.65 | 132.69 | 140.99 | 6 | 3.47676 | 0.02713 | 0.42262 | 0.01249 | 3.36697 | 0.04133 | 0.30467 | 0.01485 | 3.42587 | 0.00928 | 0.34419 | 0.02547 | 3.3358 | 0.0031 | 0.30723 | 0.00966 | 3.4095 | 0.04231 | 0.44574 | 0.02691 | 3.29022 | 0.05425 | 0.29756 | 0.04239 | 12 | 7.75 | 12.8 | 13.8 | 4.73 | 12.85 | 4.97 | 6 | 30099 | 6304 | 30737 | 5917 | 30033 | 6619 | 32440 | 8130 | 27720 | 6348 | 36152 | 8673 | 6 | 57.89281 | 0.35378 | 2136.16208 | 56.46205 | 25.99023 | 8.45929 | 222.82 | 19.77 | 81.37039 | 4.33071 | 57.64901 | 0.10996 | 2140.46476 | 69.07732 | 40.5799 | 5.31808 | 186.64 | 2.84 | 77.95083 | 2.06665 | 58.86985 | 0.18127 | 2230.05442 | 26.08211 | 26.48425 | 8.16027 | 199.85 | 10.34 | 81.54987 | 2.08059 | 56.42 | 0.11 | 2003.79 | 45.63 | 67.76 | 2.56118 | 180.68 | 7.86 | 79.23553 | 4.53534 | 57.10606 | 0.49095 | 2039.56453 | 33.34794 | 36.89181 | 5.55016 | 201.26 | 9.64 | 82.86291 | 0.96213 | 55.98326 | 0.31004 | 2039.06 | 25.13 | 60.1 | 1.14 | 164.85 | 6.56 | 85.6779 | 0.54034 | 6 | 2.39444 | 0.00499 | 2.57256 | 0.00529 | 2.44988 | 0.00487 | 2.55929 | 0.00524 | 2.50319 | 0.00534 | 2.32875 | 0.00451
12 | 138.31 | 138.87 | 134.64 | 140.45 | 138.64 | 138.82 | 12 | 4.438772 | 0.05804349 | 0.634888 | 0.5781097 | 4.703526 | 0.06627729 | 0.7710301 | 0.7404698 | 7.031037 | 0.04302418 | 1.338294 | 1.421976 | 3.786052 | 0.01376493 | 0.3345738 | 0.3071899 | 5.247769 | 0.01563824 | 0.7981263 | 0.8073186 | 3.519115 | 0.01573861 | 0.2146091 | 0.2026045 | [7 empty] | 12 | 21926 | 3295 | 19478 | 3471 | 19832 | 2834 | 24769 | 5333 | 21668 | 3539 | 28897 | 6556 | 12 | 56.87536 | 0.13157 | 2014.0138 | 36.44405 | 23.66645 | 6.80503 | 186.77 | 9.34 | 80.62362 | 1.00903 | 55.55187 | 0.37931 | 1931.86403 | 19.67 | 20.83651 | 2.45 | 173.94 | 7.34 | 71.3403 | 2.37561 | 57.19858 | 0.46787 | 1936.09841 | 74.31665 | 18.20347 | 3.75258 | 200.57 | 12.32 | 73.7474 | 1.83526 | 56.6891 | 0.3279 | 1988.51379 | 18.04206 | 14.46902 | 5.1264 | 170.52 | 2.09 | 83.14181 | 2.24846 | 55.54198 | 0.89692 | 1985.64365 | 13.36038 | 17.02 | 1.23 | 181.89 | 3.9 | 75.83278 | 1.62113 | 55.91 | 0.08 | 2117.5 | 1.41 | 35.5 | 9.95 | 182.81 | 8.98 | 84.75309 | 1.61239 | 12 | 2.66539 | 0.00602 | 2.78352 | 0.00719 | 2.7586 | 0.00712 | 2.72746 | 0.00628 | 2.78531 | 0.00706 | 2.68678 | 0.00632
18 | 130.85 | 135.16 | 141.1 | 139.3 | 127.36 | 140.27 | 18 | 6.066542 | 0.7192983 | 6.301021 | 0.2146429 | 7.927243 | 0.1631567 | 3.648584 | 0.4328562 | 6.784065 | 0.1867257 | 4.015378 | 0.3448457 | 7.551228 | 0.6783979 | 2.931961 | 0.1411117 | 8.202826 | 0.04491399 | 2.860281 | 0.03406741 | 5.109785 | 0.6713032 | 3.216397 | 0.4226794 | [7 empty] | 18 | 22836 | 3134 | 18178 | 2618 | 29705 | 5669 | 18221 | 2534 | 31880 | 7392 | 27069 | 5308 | 18 | 56.8811 | 0.42587 | 2056.75434 | 34.89488 | 46.82418 | 26.92919 | 211.95 | 17.27944 | 72.68249 | 3.856932 | 57.0509 | 0.39053 | 2093.8992 | 6.47784 | 24.13357 | 7.13408 | 198.6333 | 1.635713 | 70.49794 | 1.019408 | 56.40884 | 0.37465 | 2055.22877 | 30.08261 | 20.33739 | 7.00379 | 239.1857 | 19.4761 | 80.48947 | 4.206644 | 56.873 | 0.16562 | 2074.49029 | 17.32714 | 23.92027 | 9.36389 | 200.38 | 9.341178 | 80.3635 | 6.184973 | 57.50259 | 0.19013 | 2103.70718 | 19.49891 | 25.03963 | 16.00832 | 220.8 | 12.04353 | 70.25159 | 1.057593 | 56.49648 | 0.29218 | 2075.55583 | 8.8108 | 28.88456 | 24.98622 | 208.27 | 5.4438 | 77.76314 | 0.4864977 | 18 | 2.503007 | 0.006334683 | 2.464915 | 0.006510572 | 2.620725 | 0.00691071 | 2.512348 | 0.006576634 | 2.395456 | 0.006168479 | 2.563772 | 0.007268483
24 | 128.1 | 131.23 | 137.12 | 129.96 | 129.4 | 135.61 | 24 | 9.779288 | 1.287281 | 1.953296 | 0.352186 | 9.484275 | 0.4855702 | 3.193277 | 0.3787689 | 9.136183 | 0.04262483 | 5.324148 | 1.09395 | 6.961226 | 1.157375 | 2.965624 | 0.3090545 | 8.202826 | 0.04491399 | 2.860281 | 0.03406741 | 6.738619 | 0.9450093 | 1.685226 | 0.1918756 | [7 empty] | 24 | 28808 | 9721 | 25311 | 6599 | 32128 | 11354 | 29493 | 8048 | 22941 | 6048 | 22061 | 5370 | 24 | 57.02594 | 0.56043 | 2004.75507 | 33.82151 | 56.04409 | 25.59985 | 185.5258 | 22.14604 | 73.92538 | 2.499612 | 56.44245 | 0.43514 | 2044.40222 | 25.53206 | 29.5795 | 1.8332 | 199.4408 | 17.34688 | 66.34163 | 0.9796272 | 56.36197 | 0.14674 | 2001.87783 | 19.86618 | 35.98521 | 24.71791 | 223.03994 | 14.54443 | 74.03757 | 0.7902722 | 56.05647 | 0.57902 | 1948.80153 | 16.11556 | 44.32634 | 17.28225 | 221.4753 | 15.23831 | 70.53452 | 1.21679 | 57.07922 | 0.1314 | 1987.40934 | 35.82396 | 27.04438 | 6.99921 | 220.146 | 18.87224 | 68.88218 | 0.8694154 | 56.30592 | 0.34801 | 1997.35211 | 24.21168 | 53.15349 | 21.2823 | 227.4715 | 19.27344 | 74.5496 | 3.877463 | 24 | 2.601689 | 0.006121812 | 2.435564 | 0.006768274 | 2.526037 | 0.006337584 | 2.526319 | 0.006408841 | 2.713144 | 0.007747772 | 2.609692 | 0.0077297
30 | 138.95 | 133.08 | 139.07 | 146.94 | 126.31 | 132.75 | 30 | 4.224065 | 0.05273752 | 2.444001 | 0.02409158 | 3.40508 | 0.04377055 | 1.363963 | 0.1351427 | 5.371938 | 0.08214802 | 5.402187 | 0.2169294 | 4.607923 | 0.09147187 | 3.632508 | 0.1397767 | 3.267497 | 0.02290805 | 0.9035237 | 0.06519833 | 4.192264 | 0.03312955 | 5.10996 | 0.2951101 | [7 empty] | 30 | 26470 | 9644 | 23541 | 5778 | 28423 | 6637 | 24364 | 5690 | 17901 | 4515 | 27138 | 6278 | 30 | 54.97146 | 0.4701666 | 1970.83886 | 11.8691 | 18.79909 | 7.770908 |  |  | 66.125 | 0 | 55.40031 | 0.1020316 | 1989.436 | 20.77902 | 17.85307 | 0.6352088 |  |  | 61.375 | 0.125 | 54.62841 | 0.07378036 | 1937.852 | 17.3556 | 20.33867 | 6.643212 |  |  | 63.73333 | 0.6520268 | 54.57812 | 0.1829864 | 1922.024 | 7.64169 | 33.40988 | 15.8751 |  |  | 61.76667 | 1.396474 | 55.41443 | 0.1378786 | 1961.836 | 17.88477 | 21.77753 | 0.9020815 |  |  | 60.93333 | 1.503653 | 54.38837 | 0.5644124 | 1936.552 | 14.90267 | 17.43652 | 6.748057 |  |  | 63.05833 | 2.300392 | 30 | 2.774038 | 0.00765671 | 2.755279 | 0.00710775 | 2.736085 | 0.007380537 | 2.819024 | 0.00847465 | 2.821977 | 0.008094867 | 2.665864 | 0.007316629
36 | 133.99 | 135.17 | 126.65 | 129 | 141.93 | 139.98 | 36 | 3.237185 | 0.01439786 | 1.096183 | 0.06118431 | 3.508332 | 0.007144647 | 2.777707 | 0.2848327 | 4.907913 | 0.01324618 | 2.741636 | 0.1276361 | 4.010094 | 0.08613634 | 2.783379 | 0.250145 | 3.794679 | 0.05656075 | 1.721089 | 0.3035386 | 3.300337 | 0.02063873 | 3.617569 | 0.690603 | [7 empty] | 36 | 24929 | 8067 | 25829 | 8438 | 32968 | 12007 | 28382 | 8785 | 24962 | 8161 | 19119 | 5169 | 36 | 47.00529 | 0.40412 | 1998.59312 | 20.54272 | 51.50593 | 10.48257 | 169.8352 | 9.34301 | 68.25 | 3.535004 | 42.69743 | 0.24366 | 2111.07369 | 20.33874 | 18.37197 | 2.47224 | 167.1232 | 19.26848 | 60.425 | 0.4826144 | 43.81014 | 1.47781 | 2025.02999 | 12.88068 | 25.06216 | 4.84702 | 177.8544 | 19.85204 | 62.53333 | 0.7534181 | 44.59946 | 1.09329 | 2098.2047 | 17.7833 | 22.47503 | 11.62228 | 192.6544 | 45.16055 | 62.68333 | 1.226841 | 43.97997 | 1.29952 | 2040.12392 | 27.05731 | 16.58663 | 3.88066 | 182.6832 | 13.50074 | 58.5 | 0.7144345 | 45.04156 | 1.99889 | 2005.55735 | 32.70647 | 43.01945 | 5.23377 | 199.4448 | 35.43704 | 62.53333 | 0.7534181 | 36 | 2.540288 | 0.005453736 | 2.530698 | 0.006374967 | 2.108064 | 0.006564673 | 2.503446 | 0.005921974 | 2.63035 | 0.006790527 | 2.36378 | 0.005745242
[7 empty] | 42 | 4.660389 | 0.316149 | 4.162006 | 0.5457788 | 3.527813 | 0.1093771 | 2.128263 | 0.2136027 | 6.408161 | 0.2634411 | 9.88115 | 0.6456531 | 4.693366 | 0.1649593 | 6.871205 | 0.1598352 | 4.230939 | 0.1440111 | 3.739765 | 0.4505981 | 4.480056 | 0.06282196 | 6.635061 | 0.347494 | [7 empty] | 42 | 34891 | 7806 | 28009 | 6193 | 32492 | 8586 | 28735 | 7620 | 27318 | 7507 | 21449 | 5657 | 42 | 45.50211 | 1.504494 | 1977.708725 | 30.40056 | 54.32673 | 6.067119 |  |  | 61.125 | 0.7144345 | 43.451705 | 0.3601266 | 1907.255 | 23.3383 | 16.270375 | 0.861675 |  |  | 59.73333 | 0.7736099 | 43.003054 | 1.272613 | 1868.62234 | 22.34299 | 15.85081 | 2.55285 |  |  | 60.825 | 0.106066 | 42.33447 | 0.2775471 | 1885.3652 | 8.575945 | 11.18114 | 0.7292526 |  |  | 60.18333 | 0.7188919 | 42.36066 | 1.158835 | 1742.13228 | 18.266 | 17.28226 | 1.001374 |  |  | 59.925 | 0.9888967 | 43.882214 | 0.8379175 | 1896.469 | 17.87813 | 18.67916 | 3.98125 |  |  | 60.9 | 1.33104 | 42 | 2.55009 | 0.006786865 | 2.532988 | 0.006471524 | 2.527907 | 0.008361729 | 2.568324 | 0.008750438 | 2.416584 | 0.006234712 | 2.388499 | 0.007273755

## PC-G
红外 | [24 empty] | 色差 | [6 empty] | 分子量 | [12 empty] | 力学性能 | [60 empty] | 介电性能 | [12 empty] | 熔融结晶
时间/月 | TLF |  |  |  | GZ |  |  |  | LS |  |  |  | HLR |  |  |  | QH |  |  |  | QD |  |  |  | 时间/月 | TLF | GZ | LS | HLR | QH | QD | 时间 | TLF |  | GZ |  | LS |  | HLR |  | QH |  | QD |  | 时间 | TLF | [9 empty] | GZ | [9 empty] | LS | [9 empty] | HLR | [9 empty] | QH | [9 empty] | QD | [9 empty] | 时间 | TLF |  | GZ |  | LS |  | HLR |  | QH |  | QD |  | 时间/月 | TLF | GZ | LS | HLR | QH | QD
| 羰基指数 |  | 羟基指数 |  | 羰基指数 |  | 羟基指数 |  | 羰基指数 |  | 羟基指数 |  | 羰基指数 |  | 羟基指数 |  | 羰基指数 |  | 羟基指数 |  | 羰基指数 |  | 羟基指数 |  | 0 | 1.5 | 1.5 | 1.5 | 1.5 | 1.5 | 1.5 |  | Mw | Mn | Mw | Mn | Mw | Mn | Mw | Mn | Mw | Mn | Mw | Mn |  | 拉伸强度 |  | 拉伸模量 |  | 断裂伸长 |  | 无缺口 |  | 缺口 |  | 拉伸强度 |  | 拉伸模量 |  | 断裂伸长 |  | 无缺口 |  | 缺口 |  | 拉伸强度 |  | 拉伸模量 |  | 断裂伸长 |  | 无缺口 |  | 缺口 |  | 拉伸强度 |  | 拉伸模量 |  | 断裂伸长 |  | 无缺口 |  | 缺口 |  | 拉伸强度 |  | 拉伸模量 |  | 断裂伸长 |  | 无缺口 |  | 缺口 |  | 拉伸强度 |  | 拉伸模量 |  | 断裂伸长 |  | 无缺口 |  | 缺口 |  |  | 介电常数 | 介电损耗 | 介电常数 | 介电损耗 | 介电常数 | 介电损耗 | 介电常数 | 介电损耗 | 介电常数 | 介电损耗 | 介电常数 | 介电损耗
0 | 2.93587 | 0.00495 | 0.02771 | 0.000503234 | 2.93587 | 0.00495 | 0.02771 | 0.000503234 | 2.93587 | 0.00495 | 0.02771 | 0.000503234 | 2.93587 | 0.00495 | 0.02771 | 0.000503234 | 2.93587 | 0.00495 | 0.02771 | 0.000503234 | 2.93587 | 0.00495 | 0.02771 | 0.000503234 | 6 | 2.93 | 1.3 | 3.55 | 0.83 | 3.97 | 1.84 | 0 | 39378 | 5363 | 39378 | 5363 | 39378 | 5363 | 39378 | 5363 | 39378 | 5363 | 39378 | 5363 | 0 | 54.11 | 0.78 | 4562.23709 | 99.91028 | 8.85 | 0.53 | 80.58564 | 1.37057 | 17.5012 | 0.2442 | 54.11 | 0.78 | 4562.23709 | 99.91028 | 8.85 | 0.53 | 80.58564 | 1.37057 | 17.5012 | 0.2442 | 54.11 | 0.78 | 4562.23709 | 99.91028 | 8.85 | 0.53 | 80.58564 | 1.37057 | 17.5012 | 0.2442 | 54.11 | 0.78 | 4562.23709 | 99.91028 | 8.85 | 0.53 | 80.58564 | 1.37057 | 17.5012 | 0.2442 | 54.11 | 0.78 | 4562.23709 | 99.91028 | 8.85 | 0.53 | 80.58564 | 1.37057 | 17.5012 | 0.2442 | 54.11 | 0.78 | 4562.23709 | 99.91028 | 8.85 | 0.53 | 80.58564 | 1.37057 | 17.5012 | 0.2442 | 0 | 2.712 | 0.00678 | 2.712 | 0.00678 | 2.712 | 0.00678 | 2.712 | 0.00678 | 2.712 | 0.00678 | 2.712 | 0.00678 | 0 | 138.03 | 138.03 | 138.03 | 138.03 | 138.03 | 138.03
6 | 4.08397 | 0.20712 | 1.13463 | 0.0512 | 3.92545 | 0.0961 | 0.6543 | 0.11534 | 4.04853 | 0.14759 | 0.68548 | 0.16096 | 4.05461 | 0.02322 | 0.62484 | 0.03158 | 3.86027 | 0.09145 | 0.42872 | 0.10099 | 3.78178 | 0.07686 | 0.60837 | 0.04227 | 12 | 5.3 | 9.15 | 5.51 | 5.62 | 5.57 | 4.06 | 6 | 36845 | 6389 | 35751 | 7318 | 34752 | 7487 | 34089 | 6114 | 35448 | 7436 | 37339 | 7625 | 6 | 58.27059 | 0.24451 | 5964.69725 | 70.55355 | 5.16679 | 0.6351 | 71.78796 | 1.47623 | 19.67436 | 1.30121 | 57.41401 | 0.82429 | 5504.23722 | 19.38527 | 5.27635 | 0.94551 | 80.83596 | 0.12969 | 18.67146 | 0.36366 | 57.53767 | 1.39797 | 5626.48859 | 98.47063 | 5.34901 | 0.14754 | 69.31581 | 1.9291 | 18.17002 | 0.87535 | 57.47669 | 0.11336 | 5619.85571 | 95.46535 | 6.54718 | 0.65061 | 77.16021 | 0.69091 | 19.29015 | 1.69018 | 55.7165 | 0.97071 | 5107.23071 | 48.44116 | 6.24155 | 0.84607 | 70.77159 | 3.40429 | 18.86 | 0.80236 | 56.68822 | 0.60596 | 5782.71576 | 64.46465 | 5.3543 | 0.46885 | 72.13949 | 1.30139 | 17.90455 | 0.63126 | 6 | 2.63287 | 0.00664 | 2.35555 | 0.00569 | 2.57921 | 0.00622 | 2.40815 | 0.00571 | 2.68859 | 0.00695 | 2.60122 | 0.00673 | 6 | 129.44 | 127.95 | 130.15 | 130.02 | 128.69 | 128.52
12 | 3.58502 | 0.01925 | 0.65508 | 0.31354 | 3.75801 | 0.0029 | 0.78999 | 0.11507 | 4.14138 | 0.03518 | 0.84123 | 0.09802 | 3.21658 | 0.03997 | 0.44075 | 0.04178 | 3.86284 | 0.01503 | 0.50707 | 0.00942 | 3.65621 | 0.09482 | 0.68698 | 0.03631 | [7 empty] | 12 | 31866 | 5236 | 31008 | 4674 | 32038 | 5216 | 32833 | 5018 | 29542 | 4235 | 29531 | 4642 | 12 | 55.11376 | 0.82356 | 5172.52738 | 84.7707 | 5.6795 | 0.79158 | 78.88338 | 2.21529 | 18.97345 | 0.28625 | 52.81458 | 0.17996 | 4861.37304 | 19.47347 | 6.55352 | 1.09668 | 76.92556 | 3.40068 | 18.68419 | 0.14956 | 54.30353 | 0.94856 | 4876.26062 | 80.80463 | 6.06651 | 0.82098 | 75.43414 | 0.56709 | 19.27286 | 0.22177 | 54.98632 | 0.52658 | 5028.04826 | 89.24672 | 6.25672 | 0.17211 | 81.12122 | 1.76702 | 19.24798 | 0.22385 | 52.98775 | 0.64534 | 4834.72243 | 56.25631 | 6.45676 | 0.33709 | 71.92585 | 2.24656 | 17.11829 | 0.68798 | 54.5405 | 0.34113 | 4839.78833 | 116.90625 | 7.27846 | 1.256 | 85.41483 | 3.23367 | 19.37792 | 0.37568 | 12 | 2.55955 | 0.00732 | 2.47132 | 0.0105 | 2.77109 | 0.00767 | 2.52882 | 0.00675 | 2.5755 | 0.00701 | 2.76438 | 0.00801 | 18 | 127.79 | 128.62 | 129.25 | 131.06 | 128.92 | 127.05
18 | 7.900362 | 0.1750397 | 5.19916 | 0.01146995 | 6.051524 | 0.1656652 | 4.114033 | 0.3065743 | 5.958449 | 0.4138519 | 3.247687 | 0.2368911 | 6.519583 | 0.5159921 | 3.715931 | 0.02053541 | 6.206925 | 0.02529107 | 3.450601 | 0.7864633 | 5.280297 | 0.06515755 | 2.487119 | 0.0622174 | [7 empty] | 18 | 30331 | 3982 | 30613 | 6460 | 32766 | 7627 | 21649 | 2683 | 32131 | 7419 | 25168 | 3241 | 18 | 56.45143 | 0.08878 | 4520.01799 | 33.69878 | 6.09313 | 1.52703 | 68.82637 | 13.62558 | 18.77121 | 0.6169879 | 54.7073 | 0.76021 | 4393.27452 | 56.47832 | 5.46311 | 0.52668 | 66.29321 | 1.190116 | 19.58259 | 0.3234263 | 55.1893 | 0.48126 | 4507.63408 | 120.09813 | 5.42549 | 0.5708 | 75.8225 | 11.80017 | 20.63389 | 1.231763 | 54.77258 | 0.80467 | 4181.09184 | 363.10524 | 6.25329 | 1.13735 | 63.27739 | 14.28033 | 20.06862 | 1.222473 | 55.73067 | 0.27605 | 4447.6776 | 200.40388 | 5.56577 | 0.24076 | 62.27316 | 4.686872 | 19.71726 | 0.357084 | 55.24544 | 0.65159 | 4412.47093 | 71.12093 | 5.03239 | 0.30402 | 63.68705 | 15.8684 | 18.80523 | 0.3228676 | 18 | 2.67252 | 0.008104536 | 2.103334 | 0.006671906 | 2.502888 | 0.007044832 | 2.565507 | 0.007307393 | 1.931374 | 0.004857972 | 2.173595 | 0.005807032 | 24 | 128.1 | 126.27 | 128.6 | 129.09 | 126.33 | 127.74
24 | 5.685824 | 0.306918 | 0.9912378 | 0.2060472 | 5.932954 | 0.1440726 | 1.962755 | 0.2129849 | 9.419099 | 0.03469995 | 3.023913 | 0.507249 | 8.556313 | 0.2814194 | 1.531318 | 0.2863817 | 4.607595 | 0.07953576 | 0.9761142 | 0.1334661 | 4.693161 | 0.05320656 | 1.256218 | 0.03342458 | [7 empty] | 24 | 31610 | 5810 | 32661 | 10715 | 31713 | 5318 | 31610 | 5822 | 31337 | 10226 | 32042 | 10314 | 24 | 55.13865 | 0.43228 | 4218.99368 | 86.42099 | 5.12904 | 0.29543 | 72.68249 | 3.856932 | 11.81234 | 0.3635683 | 54.58564 | 1.3373 | 4367.24528 | 71.99575 | 6.27906 | 0.82529 | 70.49794 | 1.019408 | 16.26016 | 0.183332 | 55.02881 | 0.94831 | 4415.16381 | 117.02113 | 6.83652 | 1.09577 | 80.48947 | 4.206644 | 18.62343 | 0.1978138 | 54.66124 | 0.85051 | 4338.87684 | 204.48134 | 6.00241 | 0.86655 | 80.3635 | 6.184973 | 17.85568 | 0.1012964 | 54.00213 | 1.37972 | 4270.19675 | 175.53645 | 5.70467 | 1.31059 | 59.69577 | 0.277289 | 16.56596 | 0.4434466 | 54.85748 | 0.71982 | 4252.68035 | 121.3868 | 5.92694 | 0.77258 | 88.16341 | 10.14352 | 17.27069 | 0.38363 | 24 | 2.688767 | 0.007755955 | 2.579219 | 0.007901587 | 2.599178 | 0.007398099 | 2.610689 | 0.007552245 | 2.409413 | 0.007391321 | 2.534592 | 0.007867902 | 30 | 125.62 | 126.91 | 127.61 | 127.31 | 126.76 | 126.39
30 | 3.45908 | 0.02221197 | 1.87095 | 0.01277211 | 3.028164 | 0.03231233 | 1.02611 | 0.2882244 | 3.802473 | 0.007486419 | 1.694539 | 0.09079742 | 3.898789 | 0.04240797 | 2.581799 | 0.2891307 | 3.345835 | 0.04635352 | 2.842292 | 0.1911096 | 3.487273 | 0.01901902 | 3.442532 | 0.4666965 | [7 empty] | 30 | 27739 | 2712 | 33643 | 6712 | 35660 | 9202 | 33797 | 10063 | 30296 | 8947 | 30909 | 9227 | 30 | 52.65063 | 0.4754696 | 4132.136 | 186.6516 | 5.46604 | 1.110713 | 52.54 | 3.3043 | 13.76667 | 0.4254083 | 52.65485 | 0.4647729 | 4096.31 | 37.84457 | 5.76453 | 0.4755944 | 48.27333 | 4.082559 | 14.175 | 0.3181981 | 52.48811 | 0.1660917 | 4058.583 | 107.7351 | 5.980677 | 1.157344 | 68.33333 | 4.171821 | 15.1 | 0.2857738 | 53.03159 | 0.2767833 | 4143.22094 | 84.31331 | 5.81342 | 1.219729 | 68.4 | 4.391719 | 14.50833 | 0.5409611 | 53.74159 | 0.5679591 | 4432.49 | 88.08513 | 5.54201 | 0.5507586 | 47.90667 | 4.262216 | 13.99167 | 0.1649916 | 53.94163 | 0.9814373 | 4236.761 | 205.2825 | 5.681527 | 0.9771293 | 61.52667 | 3.53064 | 14.23333 | 0.3664772 | 30 | 2.699459 | 0.007892004 | 2.527488 | 0.008331697 | 2.656579 | 0.006380816 | 2.767471 | 0.008709815 | 2.732835 | 0.008151263 | 2.40676 | 0.008361609 | 36 | 127.8 | 128 | 127.75 | 127.09 | 127.34 | 126.99
36 | 3.531615 | 0.04404136 | 2.379307 | 1.65133 | 3.207565 | 0.1071635 | 1.657364 | 1.550201 | 4.24826 | 0.1181117 | 2.183186 | 2.065074 | 3.607553 | 0.1622548 | 1.884904 | 1.722649 | 3.652335 | 0.09210188 | 2.423146 | 1.649116 | 3.499755 | 0.05800708 | 1.778881 | 1.720874 | [7 empty] | 36 | 35759 | 10537 | 32378 | 10893 | 36777 | 10892 | 35971 | 12147 | 31328 | 11106 | 32885 | 9596 | 36 | 49.41489 | 0.63192 | 4940.66065 | 56.36313 | 5.63364 | 0.17979 | 50.16667 | 1.778714 | 13.325 | 0.2828427 | 49.70922 | 0.83718 | 5223.43427 | 80.96116 | 4.95681 | 0.11721 | 49.22667 | 3.95698 | 13.13333 | 0.526519 | 46.26746 | 0.73381 | 3784.84581 | 93.88299 | 7.79212 | 0.99886 | 56.13333 | 3.330439 | 13.60833 | 0.2552232 | 48.6366 | 0.31309 | 5003.30956 | 217.75511 | 6.1267 | 0.27839 | 55.07333 | 4.982485 | 13.43333 | 0.1532065 | 51.25976 | 1.06006 | 5070.64707 | 88.37027 | 5.43244 | 0.32066 | 43.35333 | 0.9522371 | 12.61667 | 0.8339997 | 48.66181 | 0.52337 | 4817.35135 | 256.83299 | 5.8989 | 0.46712 | 52.18934 | 0.0412577 | 12.61667 | 0.1247219 | 36 | 2.608498 | 0.006840397 | 2.374383 | 0.006743333 | 2.35364 | 0.005922728 | 2.624233 | 0.006942744 | 2.311278 | 0.006039122 | 2.320059 | 0.005992742
42 | 3.199978 | 0.02633487 | 3.802851 | 0.3034726 | 3.336614 | 0.04194115 | 2.315619 | 0.1893782 | 3.696707 | 0.1940302 | 3.106778 | 0.763971 | 3.375142 | 0.06335756 | 4.101124 | 0.2129263 | 3.552625 | 0.08093631 | 3.166552 | 0.164798 | 3.526323 | 0.05792846 | 3.378662 | 0.1486401 | [7 empty] | 42 | 36696 | 4835 | 35409 | 4894 | 42546 | 5200 | 35872 | 3557 | 32842 | 7169 | 35149 | 3953 | 42 | 49.56825 | 0.3324382 | 3710.47037 | 57.44573 | 5.392867 | 0.3458522 | 53.72 | 2.064816 | 13.45833 | 0.5665441 | 51.84811 | 1.64866 | 3996.15659 | 17.55419 | 4.989527 | 0.6087325 | 43.97333 | 2.857754 | 12.55 | 0.2071634 | 46.33752 | 1.210699 | 3849.069465 | 16.631705 | 5.29318 | 0.4606717 | 54.94 | 5.441054 | 13.85 | 0.1428869 | 47.222115 | 0.512145 | 3936.16086 | 126.38066 | 6.06826 | 1.016953 | 54.00667 | 4.994246 | 13.325 | 0.2071634 | 49.15172 | 1.205206 | 3885.0909 | 87.99023 | 4.89837 | 0.4658396 | 40.93333 | 0.7156039 | 12.14167 | 0.3029943 | 46.12435 | 1.470675 | 3685.31016 | 35.94094 | 4.816193 | 0.3327469 | 49.33333 | 3.633413 | 12.66667 | 0.1328115 | 42 | 2.487348 | 0.006514119 | 2.392668 | 0.006455458 | 2.429387 | 0.006287773 | 2.417883 | 0.006629739 | 2.338611 | 0.006319091 | 2.443759 | 0.005360292

## PP-G
红外 | [24 empty] | 色差 | [6 empty] | 分子量 | [12 empty] | 力学性能 | [60 empty] | 介电性能 | [12 empty] | 熔融结晶
时间/月 | TLF |  |  |  | GZ |  |  |  | LS |  |  |  | HLR |  |  |  | QH |  |  |  | QD |  |  |  | 时间/月 | TLF | GZ | LS | HLR | QH | QD | 时间 | TLF |  | GZ |  | LS |  | HLR |  | QH |  | QD |  | 时间 | TLF | [9 empty] | GZ | [9 empty] | LS | [9 empty] | HLR | [9 empty] | QH | [9 empty] | QD | [9 empty] | 时间 | TLF |  | GZ |  | LS |  | HLR |  | QH |  | QD |  | 时间/月 | TLF |  |  |  |  | GZ |  |  |  |  | LS |  |  |  |  | HLR |  |  |  |  | QH |  |  |  |  | QD
| 羰基指数 |  | 羟基指数 |  | 羰基指数 |  | 羟基指数 |  | 羰基指数 |  | 羟基指数 |  | 羰基指数 |  | 羟基指数 |  | 羰基指数 |  | 羟基指数 |  | 羰基指数 |  | 羟基指数 |  | 0 | 0.19 | 0.19 | 0.19 | 0.19 | 0.19 | 0.19 |  | Mw | Mn | Mw | Mn | Mw | Mn | Mw | Mn | Mw | Mn | Mw | Mn |  | 拉伸强度 |  | 拉伸模量 |  | 断裂伸长 |  | 无缺口 |  | 缺口 |  | 拉伸强度 |  | 拉伸模量 |  | 断裂伸长 |  | 无缺口 |  | 缺口 |  | 拉伸强度 |  | 拉伸模量 |  | 断裂伸长 |  | 无缺口 |  | 缺口 |  | 拉伸强度 |  | 拉伸模量 |  | 断裂伸长 |  | 无缺口 |  | 缺口 |  | 拉伸强度 |  | 拉伸模量 |  | 断裂伸长 |  | 无缺口 |  | 缺口 |  | 拉伸强度 |  | 拉伸模量 |  | 断裂伸长 |  | 无缺口 |  | 缺口 |  |  | 介电常数 | 介电损耗 | 介电常数 | 介电损耗 | 介电常数 | 介电损耗 | 介电常数 | 介电损耗 | 介电常数 | 介电损耗 | 介电常数 | 介电损耗 |  | Tm1 | Tc1 | Tm2 | Xc1 | Xc2 | Tm1 | Tc1 | Tm2 | Xc1 | Xc2 | Tm1 | Tc1 | Tm2 | Xc1 | Xc2 | Tm1 | Tc1 | Tm2 | Xc1 | Xc2 | Tm1 | Tc1 | Tm2 | Xc1 | Xc2 | Tm1 | Tc1 | Tm2 | Xc1 | Xc2
0 | 0.03312 | 0.02272 | 0.34792 | 0.29757 | 0.03312 | 0.02272 | 0.34792 | 0.29757 | 0.03312 | 0.02272 | 0.34792 | 0.29757 | 0.03312 | 0.02272 | 0.34792 | 0.29757 | 0.03312 | 0.02272 | 0.34792 | 0.29757 | 0.03312 | 0.02272 | 0.34792 | 0.29757 | 6 | 1.3 | 0.64 | 0.8 | 1.94 | 3.36 | 2.69 | 0 | 125858 | 38782 | 125858 | 38782 | 125858 | 38782 | 125858 | 38782 | 125858 | 38782 | 125858 | 38782 | 0 | 55.39 | 2.56 | 4065.31 | 242.45 | 2.77 | 0.08 | 29.98054 | 0.26807 | 14.78288 | 0.32778 | 55.39 | 2.56 | 4065.31 | 242.45 | 2.77 | 0.08 | 29.98054 | 0.26807 | 14.78288 | 0.32778 | 55.39 | 2.56 | 4065.31 | 242.45 | 2.77 | 0.08 | 29.98054 | 0.26807 | 14.78288 | 0.32778 | 55.39 | 2.56 | 4065.31 | 242.45 | 2.77 | 0.08 | 29.98054 | 0.26807 | 14.78288 | 0.32778 | 55.39 | 2.56 | 4065.31 | 242.45 | 2.77 | 0.08 | 29.98054 | 0.26807 | 14.78288 | 0.32778 | 55.39 | 2.56 | 4065.31 | 242.45 | 2.77 | 0.08 | 29.98054 | 0.26807 | 14.78288 | 0.32778 | 0 | 2.208 | 0.00123 | 2.208 | 0.00123 | 2.208 | 0.00123 | 2.208 | 0.00123 | 2.208 | 0.00123 | 2.208 | 0.00123 | 0 | 168.49 | 129 | 167.13 | 0.2771751 | 0.2953672 | 168.49 | 129 | 167.13 | 0.2771751 | 0.2953672 | 168.49 | 129 | 167.13 | 0.2771751 | 0.2953672 | 168.49 | 129 | 167.13 | 0.2771751 | 0.2953672 | 168.49 | 129 | 167.13 | 0.2771751 | 0.2953672 | 168.49 | 129 | 167.13 | 0.2771751 | 0.2953672
6 | 0.88105 | 0.09137 | 1.00912 | 0.18581 | 0.30889 | 0.00494 | 0.54096 | 0.27729 | 0.28144 | 0.12075 | 0.69898 | 0.14599 | 0.20157 | 0.17391 | 0.88722 | 0.21965 | 1.23789 | 0.01749 | 0.89399 | 0.24312 | 0.32188 | 0.12903 | 1.8504 | 0.08684 | 12 | 1.49 | 13.22 | 5.81 | 3.22 | 10.13 | 4.42 | 6 | 113588 | 29782 | 115509 | 34568 | 120872 | 32665 | 112546 | 34077 | 103769 | 28724 | 108720 | 28622 | 6 | 58.76704 | 2.94138 | 4208.03744 | 290.10142 | 2.69212 | 0.16876 | 26.7384 | 1.93381 | 12.65756 | 0.46572 | 57.94666 | 1.47087 | 3994.85027 | 123.16778 | 2.91218 | 0.18982 | 26.07232 | 0.75353 | 13.08842 | 0.768 | 59.48403 | 1.04004 | 4261.81312 | 6.26606 | 2.69267 | 0.08552 | 28.52437 | 1.67933 | 13.60544 | 0.80198 | 56.50448 | 2.50059 | 3759.46593 | 248.31303 | 3.05302 | 0.14306 | 26.6187 | 1.209 | 13.09367 | 0.3601 | 58.92037 | 2.94323 | 3877.39578 | 342.66216 | 3.14871 | 0.27148 | 25.9552 | 1.27323 | 13.37635 | 0.40354 | 59.30059 | 0.3949 | 4308.12037 | 141.55377 | 2.57616 | 0.07306 | 27.53623 | 1.2914 | 13.73949 | 0.2407 | 6 | 2.19975 | 0.00167 | 2.23527 | 0.00153 | 2.18138 | 0.00127 | 2.17687 | 0.00125 | 2.28878 | 0.00148 | 2.01865 | 0.00153 | 6 | 163.98 | 125.34 | 162.69 | 0.3155367 | 0.3685311 | 162.58 | 125.11 | 161.07 | 0.3345198 | 0.3528814 | 164.11 | 127.86 | 163.66 | 0.4067797 | 0.4463277 | 163.83 | 126.37 | 162.83 | 0.3061582 | 0.3090395 | 163.54 | 126.35 | 162.65 | 0.3285876 | 0.349209 | 164.73 | 128.22 | 163.94 | 0.3124294 | 0.3379096
12 | 0.73782 | 0.00748 | 0.94002 | 0.05133 | 0.42458 | 0.01138 | 0.64734 | 0.10168 | 0.22547 | 0.00911 | 0.14547 | 0.01884 | 0.22002 | 0.00987 | 0.14678 | 0.03985 | 0.62384 | 0.01776 | 0.20157 | 0.01248 | 0.13179 | 0.00706 | 0.41357 | 0.00237 | 18 | [6 empty] | 12 | 113376 | 22291 | 111075 | 21214 | 124093 | 25799 | 127585 | 35083 | 116594 | 29298 | 117238 | 28638 | 12 | 56.18738 | 0.8238 | 3565.8784 | 82.21153 | 3.27441 | 0.09285 | 27.12657 | 0.57551 | 13.81817 | 0.38676 | 54.75009 | 0.50111 | 3336.52369 | 58.2271 | 3.39377 | 0.08324 | 25.26762 | 1.05426 | 14.79628 | 0.09831 | 56.79874 | 1.24647 | 3668.92261 | 153.47094 | 3.07103 | 0.17503 | 27.08557 | 0.53562 | 15.05975 | 0.30412 | 56.50313 | 2.07796 | 3712.78009 | 151.88744 | 2.96478 | 0.17362 | 31.50345 | 1.74191 | 14.57038 | 0.0725 | 53.30797 | 0.50828 | 3508.29713 | 37.38957 | 2.96969 | 0.10665 | 24.64469 | 0.17411 | 13.99955 | 0.15331 | 53.54161 | 2.87934 | 3284.58514 | 92.82687 | 3.24669 | 0.12929 | 26.41452 | 1.34865 | 16.13374 | 0.60647 | 12 | 2.12424 | 0.00167 | 2.34829 | 0.00184 | 2.38138 | 0.00147 | 2.38467 | 0.00168 | 2.27733 | 0.00158 | 2.27815 | 0.00149 | 12 | 164.69 | 127.84 | 163.98 | 0.3144633 | 0.3423164 | 163.72 | 124.29 | 162.58 | 0.3029944 | 0.3343503 | 164.39 | 127.36 | 163.77 | 0.3163842 | 0.3446328 | 163.34 | 125.08 | 162.16 | 0.3388701 | 0.3587571 | 164.16 | 125.19 | 163.04 | 0.3084181 | 0.3205085 | 163.6 | 126.38 | 162.91 | 0.3076836 | 0.3159887
18 | 5.59476 | 0.2782765 | 6.139433 | 0.6295368 | 2.832902 | 0.1053923 | 3.026121 | 0.1156011 | 2.319064 | 0.06415366 | 2.310349 | 0.2916587 | 1.472101 | 0.03182424 | 2.274458 | 0.1565283 | 2.873695 | 0.1036538 | 2.683985 | 0.03908413 | 1.880684 | 0.1402589 | 2.907396 | 1.729408 | [7 empty] | 18 | 107378 | 19761 | 114902 | 17668 | 138692 | 32372 | 110254 | 23356 | 135236 | 35098 | 129437 | 27674 | 18 | 56.71905 | 1.99389 | 3548.90112 | 122.89927 | 2.84499 | 0.13271 | 35.10096 | 5.211358 | 13.65119 | 0.5304031 | 56.53439 | 1.16902 | 3582.56564 | 60.2754 | 2.68243 | 0.05864 | 14.92423 | 0.7775638 | 30.04879 | 1.630546 | 57.27776 | 0.42358 | 3551.21975 | 97.39177 | 2.82378 | 0.04482 | 29.14281 | 1.831529 | 20.63389 | 1.231763 | 54.80939 | 2.14994 | 3341.04423 | 212.24196 | 2.85787 | 0.11735 | 31.95694 | 0.4757257 | 20.06862 | 1.222473 | 57.21339 | 2.08607 | 3557.69754 | 192.70141 | 2.73219 | 0.08448 | 32.37027 | 2.200781 | 19.71726 | 0.357084 | 55.08921 | 1.91388 | 3520.96978 | 144.10769 | 2.82463 | 0.03616 | 18.80523 | 0.3228676 | 34.49664 | 2.608768 | 18 | 2.219682 | 0.001532955 | 2.228917 | 0.001728691 | 2.029965 | 0.001021557 | 1.954956 | 0.000707795 | 2.060545 | 0.001137794 | 2.127823 | 0.00140578 | 18 | 164.04 | 125.78 | 162.73 | 0.3276836 | 0.3615819 | 163.65 | 124.86 | 162.64 | 0.3088701 | 0.3338983 | 164.46 | 127.91 | 164.45 | 0.259887 | 0.3315819 | 162.2 | 124.62 | 160.32 | 0.2872316 | 0.3322034 | 164.23 | 128.32 | 163.75 | 0.2754237 | 0.3207345 | 163.74 | 125.18 | 162.59 | 0.3087571 | 0.3719774
24 | 11.89595 | 0.3635135 | 2.517568 | 0.3148649 | 11.39849 | 0.03053478 | 5.860071 | 0.5256859 | 17.99234 | 0.1871462 | 6.199334 | 0.3634366 | 8.366892 | 0 | 3.087182 | 0 | 18.42284 | 0.08055974 | 4.366297 | 0.2119344 | 1.580926 | 0.2011966 | 2.706401 | 0.507752 | [7 empty] | 24 | 92931 | 22100 | 120402 | 25714 | 104999 | 21284 | 103937 | 24253 | 114716 | 27147 | 98890 | 19454 | 24 | 57.32863 | 2.27931 | 3356.57763 | 24.20225 | 2.94295 | 0.20267 | 30.61604 | 2.007095 | 12.76743 | 0.3384349 | 53.50999 | 1.48723 | 3196.80683 | 96.37825 | 2.7878 | 0.06117 | 31.14431 | 2.477403 | 11.30027 | 0.3028883 | 54.87358 | 0.48461 | 3349.40059 | 96.55583 | 2.96496 | 0.13829 | 30.56968 | 2.229525 | 12.92101 | 0.8229852 | 56.89028 | 1.33943 | 3380.15904 | 73.40075 | 3.01281 | 0.10317 | 31.50479 | 2.088145 | 12.80929 | 1.034083 | 53.5356 | 0.7386 | 3110.3511 | 139.75087 | 2.85212 | 0.01586 | 33.35424 | 2.397649 | 12.27413 | 0.3072735 | 53.45947 | 0.99697 | 3113.38593 | 138.25615 | 2.93294 | 0.04092 | 30.98278 | 3.874528 | 18.50728 | 0.9998336 | 24 | 2.383117 | 0.001444098 | 2.163188 | 0.001785278 | 2.175816 | 0.001040528 | 2.251399 | 0.0012772 | 2.380684 | 0.001695646 | 2.06759 | 0.001310246 | 24 | 163.03 | 124.59 | 161.81 | 0.2736723 | 0.3356497 | 165.23 | 127.02 | 164.75 | 0.2622034 | 0.3210734 | 165.24 | 129.19 | 164.84 | 0.2568927 | 0.3172316 | 163.53 | 125.32 | 162.98 | 0.2549153 | 0.3191525 | 165.96 | 128.26 | 164.45 | 0.2044068 | 0.3561582 | 163.31 | 124.81 | 162.06 | 0.2793785 | 0.3349718
30 | 4.149544 | 0.03666322 | 2.584548 | 0.1060767 | 1.487214 | 0.15575 | 1.026191 | 0.1780307 | 4.327481 | 0.2336205 | 3.678554 | 0.5802404 | 2.492467 | 0.09726309 | 2.876997 | 0.2579465 | 2.108257 | 0.05261276 | 1.336778 | 0.03575225 | 3.538597 | 0.1802379 | 6.909914 | 0.5158402 | [7 empty] | 30 | 94237 | 11203 | 126789 | 19023 | 113042 | 14465 | 161965 | 32333 | 111884 | 11367 | 129387 | 19653 | 30 | 53.2246 | 0.2883081 | 3818.903 | 399.1499 | 4.677647 | 1.281082 | 21.81333 | 0.3771236 | 10.23333 | 0.1328115 | 54.09546 | 1.166938 | 3252.7 | 83.27822 | 2.922803 | 0.04303758 | 25.33333 | 1.140097 | 10.83333 | 0.3064129 | 51.38163 | 1.146128 | 3097.386 | 126.803 | 3.02279 | 0.03200586 | 24.32 | 1.470873 | 10.84167 | 0.5409611 | 52.77428 | 0.1497158 | 3241.057 | 62.23611 | 2.914057 | 0.1179064 | 23.36667 | 0.5402057 | 11.35 | 0.274621 | 53.46185 | 0.9328016 | 3382.755 | 141.4252 | 2.79114 | 0.09988005 | 26.98 | 2.624246 | 10.725 | 0.2653614 | 53.05547 | 0.6930928 | 3130.341 | 31.27655 | 2.90475 | 0.00834022 | 22.01333 | 2.527572 | 14.29167 | 0.6481812 | 30 | 2.598495 | 0.006183416 | 2.132056 | 0.002207416 | 2.300316 | 0.002203173 | 2.293962 | 0.004359015 | 2.258917 | 0.002258394 | 2.234693 | 0.003050409 | 30 | 162.2 | 124.05 | 160.31 | 0.3158757 | 0.360565 | 164 | 124.32 | 162 | 0.3559322 | 0.3824859 | 163.23 | 124.76 | 162.23 | 0.3598305 | 0.3758192 | 166.66 | 126.16 | 163.69 | 0.2822034 | 0.3441808 | 162.16 | 122.95 | 159.73 | 0.3252542 | 0.3515819 | 163.49 | 124.4 | 161.54 | 0.2956497 | 0.3463277
36 | 4.433017 | 0.05341098 | 4.628522 | 0.201812 | 3.310155 | 0.004825019 | 3.923885 | 0.3692326 | 3.492558 | 0.08314623 | 3.266231 | 0.2293679 | 2.613534 | 0.007129969 | 3.302417 | 0.2090218 | 2.955796 | 0.01823471 | 3.088627 | 0.0493157 | 2.936711 | 0.255615 | 4.293597 | 0.5725909 | [7 empty] | 36 | 105646 | 12939 | 112985 | 16468 | 126388 | 22429 | 119145 | 19740 | 114302 | 15039 | 106303 | 12258 | 36 | 55.6869 | 1.0739 | 3507.98582 | 127.15987 | 3.57797 | 0.12467 | 24.70667 | 2.203411 | 9.633333 | 0.1929306 | 55.34546 | 2.59143 | 3591.332 | 92.82343 | 3.36791 | 0.36975 | 27.9 | 3.708477 | 9.425 | 0.4966555 | 45.73888 | 17.95266 | 3653.21977 | 348.98672 | 3.72683 | 0.26544 | 22.1 | 1.176095 | 9.55 | 0.274621 | 56.58248 | 1.78474 | 3740.19103 | 120.09738 | 3.26628 | 0.09108 | 24.88667 | 1.529473 | 9.4 | 0.3372684 | 55.05334 | 2.19123 | 3551.22676 | 212.29452 | 3.48955 | 0.01889 | 24.55333 | 1.744655 | 9.525 | 0.5715476 | 53.39793 | 1.23558 | 3462.00612 | 83.16207 | 3.41952 | 0.26034 | 25.2 | 4.055844 | 13.45 | 0.7908329 | 36 | 2.231064 | 0.001263688 | 2.241913 | 0.002007623 | 2.19378 | 0.00139121 | 2.179755 | 0.001368962 | 1.950724 | 0.001455781 | 2.176173 | 0.001438999 | 36 | 162.11 | 123.22 | 160.71 | 0.2822655 | 0.3316949 | 163.29 | 124.35 | 162.18 | 0.2683051 | 0.2965537 | 161.67 | 123.03 | 159.65 | 0.2813559 | 0.2948588 | 163.08 | 125.97 | 162.54 | 0.3599435 | 0.3816949 | 163.11 | 124.18 | 161.43 | 0.2575706 | 0.2644633 | 162.15 | 123.55 | 160.38 | 0.3030603 | 0.3023452
42 | 4.652203 | 0.08873868 | 4.806227 | 0.1369123 | 3.044601 | 0.5726105 | 2.628715 | 0.6887162 | 1.442645 | 0.03787086 | 1.763985 | 0.1213776 | 3.809527 | 0.07993544 | 5.743329 | 0.1766682 | 3.129693 | 0.6923031 | 2.92954 | 0.830566 | 2.69295 | 0.1790779 | 5.232201 | 1.043852 | [20 empty] | 42 | 54.47609 | 0.03487 | 3151.83775 | 26.77697 | 3.31103 | 0.07998 | 24.3 | 1.529183 | 9.675 | 0.274621 | 55.26745 | 1.363252 | 3052.419965 | 24.253205 | 2.982903 | 0.07265195 | 28.04667 | 0.5634024 | 9.3 | 0.3942292 | 53.05189 | 0.5841105 | 3056.54235 | 47.15069 | 3.006597 | 0.09965714 | 24.64667 | 2.001755 | 10.16667 | 0.3771236 | 51.63729 | 1.168252 | 2984.16498 | 15.13449 | 3.035327 | 0.0371711 | 23.76667 | 0.6295678 | 9.2 | 0.8131728 | 52.1454 | 3.692037 | 3130.738485 | 40.519215 | 2.96667 | 0.02590838 | 22.46667 | 0.4080305 | 9.558333 | 0.2664061 | 54.10104 | 1.588294 | 3023.24736 | 7.97167 | 2.97841 | 0.03048325 | 23.54667 | 2.22479 | 12.95 | 0.2071634 | 42 | 2.077667 | 0.001783733 | 2.087241 | 0.00212469 | 2.147384 | 0.002023101 | 2.088047 | 0.002114001 | 2.130761 | 0.00202972 | 2.258974 | 0.002543248

## PC-CU
红外 | [24 empty] | 色差 | [6 empty] | 分子量 | [12 empty] | 力学性能 | [60 empty] | 介电性能 | [12 empty] | 熔融结晶 | [6 empty] | 透光率 | [14 empty] | 雾度
时间/月 | TLF |  |  |  | GZ |  |  |  | LS |  |  |  | HLR |  |  |  | QH |  |  |  | QD |  |  |  | 时间/月 | TLF | GZ | LS | HLR | QH | QD | 时间 | TLF |  | GZ |  | LS |  | HLR |  | QH |  | QD |  | 时间 | TLF | [9 empty] | GZ | [9 empty] | LS | [9 empty] | HLR | [9 empty] | QH | [9 empty] | QD | [9 empty] | 时间 | TLF |  | GZ |  | LS |  | HLR |  | QH |  | QD |  | 时间/月 | TLF | GZ | LS | HLR | QH | QD | 月/M | Indoor |  | TLF |  | GZ |  | LS |  | HLR |  | QH |  | QD |  | 月/M | Indoor |  | TLF |  | GZ |  | LS |  | HLR |  | QH |  | QD
| 羰基指数 |  | 羟基指数 |  | 羰基指数 |  | 羟基指数 |  | 羰基指数 |  | 羟基指数 |  | 羰基指数 |  | 羟基指数 |  | 羰基指数 |  | 羟基指数 |  | 羰基指数 |  | 羟基指数 |  | 0 | 1.5 | 1.5 | 1.5 | 1.5 | 1.5 | 1.5 |  | Mw | Mn | Mw | Mn | Mw | Mn | Mw | Mn | Mw | Mn | Mw | Mn |  | 拉伸强度 |  | 拉伸模量 |  | 断裂伸长 |  | 无缺口 |  | 缺口 |  | 拉伸强度 |  | 拉伸模量 |  | 断裂伸长 |  | 无缺口 |  | 缺口 |  | 拉伸强度 |  | 拉伸模量 |  | 断裂伸长 |  | 无缺口 |  | 缺口 |  | 拉伸强度 |  | 拉伸模量 |  | 断裂伸长 |  | 无缺口 |  | 缺口 |  | 拉伸强度 |  | 拉伸模量 |  | 断裂伸长 |  | 无缺口 |  | 缺口 |  | 拉伸强度 |  | 拉伸模量 |  | 断裂伸长 |  | 无缺口 |  | 缺口 |  |  | 介电常数 | 介电损耗 | 介电常数 | 介电损耗 | 介电常数 | 介电损耗 | 介电常数 | 介电损耗 | 介电常数 | 介电损耗 | 介电常数 | 介电损耗 | [7 empty] | 0 | 87.70556 | 0.19853 | 87.70556 | 0.19853 | 87.70556 | 0.19853 | 87.70556 | 0.19853 | 87.70556 | 0.19853 | 87.70556 | 0.19853 | 87.70556 | 0.19853 | 0 | 13.25 | 0.01 | 13.25 | 0.01 | 13.25 | 0.01 | 13.25 | 0.01 | 13.25 | 0.01 | 13.25 | 0.01 | 13.25 | 0.01
0 | 3.16983 | 0.19266 | 0.0968 | 0.04293 | 3.16983 | 0.19266 | 0.0968 | 0.04293 | 3.16983 | 0.19266 | 0.0968 | 0.04293 | 3.16983 | 0.19266 | 0.0968 | 0.04293 | 3.16983 | 0.19266 | 0.0968 | 0.04293 | 3.16983 | 0.19266 | 0.0968 | 0.04293 | 6 | 0.36 | 1.04 | 0.22 | 1.13 | 0.56 | 0.97 | 0 | 39508 | 13367 | 39508 | 13367 | 39508 | 13367 | 39508 | 13367 | 39508 | 13367 | 39508 | 13367 | 0 | 78.38 | 1.52 | 3044.67 | 52.38 | 136.45 | 14.14 | 250.69 | 6.19 | 96.19349 | 0.32592 | 78.38 | 1.52 | 3044.67 | 52.38 | 136.45 | 14.14 | 250.69 | 6.19 | 96.19349 | 0.32592 | 78.38 | 1.52 | 3044.67 | 52.38 | 136.45 | 14.14 | 250.69 | 6.19 | 96.19349 | 0.32592 | 78.38 | 1.52 | 3044.67 | 52.38 | 136.45 | 14.14 | 250.69 | 6.19 | 96.19349 | 0.32592 | 78.38 | 1.52 | 3044.67 | 52.38 | 136.45 | 14.14 | 250.69 | 6.19 | 96.19349 | 0.32592 | 78.38 | 1.52 | 3044.67 | 52.38 | 136.45 | 14.14 | 250.69 | 6.19 | 96.19349 | 0.32592 | 0 | 2.34672 | 0.00407 | 2.34672 | 0.00407 | 2.34672 | 0.00407 | 2.34672 | 0.00407 | 2.34672 | 0.00407 | 2.34672 | 0.00407 | 0 | 143.62 | 143.62 | 143.62 | 143.62 | 143.62 | 143.62 | 6 |  |  | 87.73333 | 0.06667 | 86.87778 | 0.37647 | 87.54444 | 0.32356 | 87.54444 | 0.10657 | 86.61111 | 0.22333 | 87.54444 | 0.27933 | 6 |  |  | 13.40778 | 3.2005 | 17.08556 | 1.34798 | 18.39889 | 2.0889 | 16.08556 | 4.58086 | 15.92778 | 4.76507 | 14.93444 | 4.0849
6 | 3.48301 | 0.02361 | 0.45093 | 0.04239 | 3.4228 | 0.0181 | 0.29481 | 0.01915 | 3.3823 | 0.00926 | 0.29389 | 0.0151 | 3.41123 | 0.05168 | 0.25644 | 0.02678 | 3.27979 | 0.02021 | 0.26563 | 0.02895 | 3.36661 | 0.01491 | 0.27088 | 0.01462 | 12 | 0.87 | 1.28 | 0.42 | 0.36 | 1.28 | 0.28 | 6 | 38485 | 9166 | 39096 | 8245 | 36755 | 9539 | 35888 | 8749 | 34086 | 7897 | 38083 | 11406 | 6 | 70.02581 | 1.28079 | 2458.43752 | 69.70533 | 85.8977 | 13.21209 | 208.81 | 19.46 | 95.05937 | 1.34412 | 69.36259 | 0.81254 | 2491.54494 | 36.89824 | 84.03836 | 3.92267 | 233.66 | 3.02 | 89.88379 | 2.57224 | 69.11735 | 1.67376 | 2499.47067 | 44.3452 | 81.37965 | 13.86975 | 268.8563 | 2.71788 | 88.30133 | 0.42718 | 67.76076 | 0.32755 | 2457.02133 | 43.05378 | 77.77712 | 0.35488 | 270.21 | 0.01 | 89.69762 | 1.48314 | 68.7349 | 1.424 | 2414.68334 | 61.73008 | 88.90847 | 7.97006 | 202.77 | 3.55 | 90.06065 | 1.39685 | 73.2369 | 0.98052 | 2547.67895 | 45.98196 | 102.06258 | 3.60006 | 179.24 | 8.84 | 88.96224 | 2.0673 | 6 | 2.4971 | 0.00458 | 2.55177 | 0.00481 | 2.55777 | 0.00456 | 2.49824 | 0.00451 | 2.47344 | 0.00443 | 2.29726 | 0.00407 | 6 | 142.96 | 143.54 | 142.2 | 143.61 | 142.6 | 142.26 | 12 | 87.0596 | 0.25993 | 86.4 | 0.21602 | 85.63333 | 0.44969 | 85.1 | 0.14142 | 86.76667 | 0.04714 | 84.33333 | 0.12472 | 86.76667 | 0.04714 | 12 | 13.8845 | 0.5833 | 22.85 | 0.44594 | 20.65667 | 0.54212 | 33.51667 | 1.79154 | 21.53667 | 1.14921 | 16.45667 | 0.17745 | 23.6 | 0.64348
12 | 3.22468 | 0.05442 | 0.25599 | 0.03107 | 3.36888 | 0.00373 | 0.20063 | 0.0162 | 3.36676 | 0.00571 | 0.23224 | 0.01689 | 2.86078 | 0.00511 | 0.19978 | 0.00341 | 3.66053 | 0.05857 | 0.07609 | 0.0373 | 3.33259 | 0.01011 | 0.17261 | 0.02267 | [7 empty] | 12 | 39589 | 8111 | 28071 | 5963 | 31574 | 7036 | 30785 | 6429 | 26033 | 5033 | 29435 | 4959 | 12 | 67.71759 | 2.01774 | 2210.4579 | 29.98508 | 105.6493 | 6.41132 | 209.44 | 0.22 | 89.56758 | 1.14305 | 64.93253 | 0.66498 | 2231.62831 | 25.32579 | 60.27824 | 28.54478 | 233.87 | 0 | 92.03956 | 0.51381 | 66.1984 | 0.26425 | 2195.33247 | 23.77438 | 48.31009 | 21.09058 | 223.77 | 4.11 | 90.73735 | 1.06329 | 65.11402 | 0.54155 | 2201.52097 | 18.24355 | 80.30843 | 14.58528 | 210.57 | 1.19 | 89.84696 | 0.47118 | 65.42416 | 0.48705 | 2236.70943 | 17.95631 | 33.14911 | 5.11599 | 239.55 | 0 | 92.17279 | 1.43551 | 71.17708 | 4.67237 | 2068.30474 | 52.64737 | 110.44794 | 24.07707 | 216.22 | 13.26 | 86.72738 | 1.15222 | 12 | 2.60994 | 0.00537 | 2.68792 | 0.00566 | 2.65846 | 0.00575 | 2.69062 | 0.00546 | 2.72249 | 0.00579 | 2.49612 | 0.00484 | 12 | 141.79 | 139.79 | 142.1 | 139.94 | 142.04 | 141.73 | 18 |  |  | 77.1 | 0.9899495 | 77.63333 | 0.4109609 | 80.73333 | 0.3091206 | 84.5 | 0.08164966 | 79.53333 | 0.2494438 | 85.6 | 0.08164966 | 18 |  |  | 58.15333 | 2.692785 | 52.43667 | 1.428433 | 60.50333 | 2.064531 | 24.85333 | 1.595208 | 42.03 | 0.7280568 | 18.25333 | 0.7795013
18 | 7.791048 | 0.3577452 | 4.31206 | 0.3618336 | 4.43493 | 0.03909262 | 1.170566 | 0.02741658 | 5.87781 | 0.2591231 | 1.443291 | 0.104528 | 4.205055 | 0.0155333 | 1.304453 | 0.09427034 | 6.791084 | 0.811181 | 2.429584 | 0.1790496 | 5.123093 | 0.0357142 | 1.050922 | 0.02530364 | [7 empty] | 18 | 25456 | 6075 | 32635 | 7673 | 23967 | 5185 | 17745 | 2566 | 25227 | 5474 | 27686 | 7990 | 18 | 67.17125 | 0.73023 | 2311.07404 | 27.70232 | 20.15676 | 5.7264 | 12.66667 | 1.078064 | 92.21125 | 2.146311 | 68.60732 | 0.88804 | 2344.54996 | 55.14711 | 14.63148 | 2.69562 | 19.60338 | 7.40146 | 87.40558 | 2.784431 | 68.10325 | 0.32876 | 2353.2235 | 22.05766 | 20.04224 | 3.88487 | 40.15 | 3.444198 | 60.19743 | 40.34073 | 63.30371 | 5.17475 | 2338.20168 | 40.51317 | 6.52205 | 3.78615 | 18.26 | 2.595352 | 89.19967 | 1.396828 | 68.11133 | 1.0168 | 2371.56542 | 32.8841 | 10.52944 | 2.1485 | 18.15 | 2.65 | 85.89348 | 2.229337 | 63.10348 | 8.66095 | 2389.45049 | 20.75249 | 7.69783 | 4.45128 | 38.55714 | 20.76191 | 66.81388 | 32.97597 | 18 | 2.604519 | 0.006923269 | 2.471812 | 0.00633125 | 2.345134 | 0.005174271 | 2.707629 | 0.006341573 | 2.452345 | 0.005334877 | 2.545416 | 0.006265613 | 18 | 135.14 | 137.61 | 136.24 | 139.22 | 137.64 | 138.41 | 24 |  |  | 84.06667 | 0.04714045 | 73.66667 | 0.3299832 | 73.16667 | 0.1247219 | 83.06667 | 0.3091206 | 75.73333 | 0.5249339 | 84.3 | 0.1414214 | 24 |  |  | 45.15333 | 0.7261007 | 54.70667 | 0.6646469 | 73.26333 | 1.773252 | 31.28333 | 1.426145 | 58.18333 | 0.2548638 | 34.07333 | 0.2817012
24 | 8.811956 | 0.5858812 | 2.332746 | 0.6947436 | 4.819943 | 0.04728531 | 0.4903795 | 0.05631115 | 5.652071 | 0.02723703 | 2.364216 | 0.1087048 | 4.84401 | 0.1221421 | 1.071306 | 0.1927383 | 7.351222 | 0.09074852 | 0.4536315 | 0.008908859 | 3.24875 | 0.001142975 | 1.622586 | 0.009683943 | [7 empty] | 24 | 28932 | 6054 | 19550 | 5334 | 23417 | 4224 | 22651 | 4805 | 20703 | 5636 | 25857 | 8525 | 24 | 68.30978 | 0.51828 | 2282.96753 | 45.0991 | 15.19455 | 1.57355 | 12.29886 | 0.8515133 | 82.24401 | 2.939168 | 67.46996 | 0.28041 | 2315.59046 | 32.42523 | 11.09681 | 1.61619 | 5.463224 | 3.867039 | 84.83328 | 3.426583 | 67.65786 | 0.31669 | 2325.62246 | 6.59938 | 14.48895 | 3.77807 | 11.07845 | 0.4567102 | 3.051802 | 0.3263424 | 67.15087 | 0.23594 | 2277.48851 | 54.28929 | 13.26514 | 1.611 | 9.147754 | 1.504079 | 85.5615 | 2.145766 | 66.35929 | 0.70289 | 2293.17056 | 29.86137 | 11.83139 | 0.95881 | 17.74258 | 6.713654 | 18.51155 | 1.216196 | 50.90454 | 1.23997 | 2281.59687 | 30.84651 | 2.91537 | 0.05655 | 19.68655 | 2.300157 | 81.35815 | 3.234625 | 24 | 2.586594 | 0.00653639 | 2.509844 | 0.007115517 | 2.447563 | 0.006207435 | 2.537205 | 0.006434869 | 2.292145 | 0.006205625 | 2.573561 | 0.006957155 | 24 | 133.76 | 131.68 | 133.83 | 136.53 | 133.97 | 137.32 | 30 |  |  | 86.3 | 0.294392 | 75.73333 | 0.0942809 | 85.43333 | 0.2494438 | 85.3 | 0.1414214 | 82.26667 | 0.5906682 | 85.2 | 0.2828427 | 30 |  |  | 52.28 | 1.30958 | 54.57 | 0.5070174 | 38.36333 | 4.078728 | 50.02 | 0.4173727 | 47.77 | 3.475409 | 28.26333 | 2.441425
30 | 4.157228 | 0.08456595 | 1.68907 | 0.2155668 | 3.154316 | 0.3030162 | 2.518428 | 0.6629986 | 2.535563 | 0.01398495 | 0.374507 | 0.02167492 | 3.734855 | 0.03654475 | 1.742862 | 0.05353394 | 3.754355 | 0.0521567 | 1.711977 | 0.1133632 | 3.654982 | 0.04873397 | 2.9842 | 0.3975147 | [7 empty] | 30 | 25352 | 6164 | 23526 | 6559 | 21361 | 4835 | 20671 | 5126 | 14404 | 3785 | 27121 | 7062 | 30 | 65.49399 | 0.7168551 | 2217.291 | 31.82048 | 13.81306 | 2.123669 | 9.4 | 3.82 | 15.53333 | 1.402428 | 65.93041 | 0.5655792 | 2252.164 | 23.60055 | 9.101547 | 0.9334563 |  |  | 14.51667 | 2.548638 | 65.7657 | 0.60952 | 2256.905455 | 13.411015 | 12.12062 | 0.04004 | 10.58 | 1.216662 | 2.225 | 0.3741657 | 64.57557 | 0.2911956 | 2221.718 | 16.97094 | 10.11815 | 0.7144029 | 6.186667 | 0.8413217 | 2.733333 | 0.3454064 | 65.0114 | 0.3188782 | 2252.041 | 6.475568 | 8.276213 | 0.5396288 | 7.526667 | 1.367073 | 2.675 | 0.1670828 | 63.89816 | 0.3280523 | 2222.374 | 32.76572 | 10.90394 | 1.411642 | 10 | 2.22405 | 2.866667 | 0.04714045 | 30 | 2.687488 | 0.007144067 | 2.5207 | 0.006817565 | 2.736092 | 0.007708142 | 2.761378 | 0.008293168 | 2.773019 | 0.00747648 | 2.563528 | 0.007126601 | 30 | 136.65 | 133.38 | 126.93 | 128.28 | 132.98 | 131.47 | 36 |  |  | 82.36667 | 0.6128259 | 74.2566 | 0.1057657 | 83.03333 | 0.2494438 | 82.1 | 0.1632993 | 77.8 | 0.294392 | 83.93333 | 1.108553 | 36 |  |  | 56.67667 | 6.431248 | 53.1625 | 0.5595811 | 61.40667 | 3.648692 | 50.9 | 2.93688 | 53.38 | 0.9598264 | 38.72667 | 2.445845
36 | 3.291469 | 0.04726941 | 1.799053 | 0.3826235 | 3.473428 | 0.1348683 | 1.321743 | 0.2077383 | 4.488993 | 0.001409766 | 2.304528 | 0.1411727 | 3.530371 | 0.05185738 | 1.402713 | 0.2416599 | 3.625855 | 0.003529946 | 1.31861 | 0.1230795 | 3.481776 | 0.03125675 | 2.007763 | 0.007338773 | [7 empty] | 36 | 25970 | 7537 | 22450 | 6721 | 22555 | 5976 | 21080 | 6352 | 18755 | 5785 | 21986 | 6644 | 36 | 51.5491 | 0.29995 | 2321.38764 | 34.22666 | 12.96538 | 1.07958 | 9.36 | 0.9475583 | 13.125 | 0.6 | 49.4089 | 0.63836 | 2394.83902 | 20.98265 | 8.758 | 0.47045 | 10.50667 | 3.03057 | 12.35 | 0.6 | 49.80781 | 0.07673 | 2349.41089 | 36.75237 | 12.03952 | 1.09008 | 13.13333 | 4.050163 | 2.241667 | 0.1896634 | 53.6298 | 4.96771 | 2419.15965 | 10.03634 | 7.07325 | 4.24494 | 9.873333 | 3.811433 | 2.3 | 0.1274755 | 55.97998 | 9.35853 | 2338.77893 | 5.09246 | 7.10278 | 0.57409 | 8.873333 | 2.39234 | 4.683333 | 3.972422 | 53.79486 | 6.57124 | 2359.93444 | 23.06102 | 8.62423 | 1.47655 | 6.813333 | 0.5969552 | 2.341667 | 0.1852176 | 36 | 2.505305 | 0.005629885 | 2.241775 | 0.005128307 | 2.598894 | 0.00613126 | 2.569267 | 0.006165127 | 2.289377 | 0.00517 | 2.525454 | 0.00593787 | 36 | 135.76 | 127.06 | 136.33 | 130.25 | 132.48 | 131.36 | 42 |  |  | 79.93333 | 2.538153 | 78.43333 | 0.1247219 | 86.7 | 1.986622 | 86.4 | 1.061446 | 84.76667 | 0.3299832 | 86.83333 | 0.8730534 | 42 |  |  | 51.08333 | 0.8758361 | 56.34 | 0.1768238 | 27.23 | 1.497086 | 35.40667 | 1.75289 | 42.74 | 0.2922328 | 24.37333 | 5.272699
42 | 4.251339 | 0.06362045 | 3.641886 | 0.2167658 | 3.629555 | 0.07474615 | 3.081969 | 0.01694517 | 4.274084 | 0.1342314 | 4.463291 | 0.3169734 | 3.389736 | 0.03850924 | 3.387511 | 0.1056858 | 3.697494 | 0.06967128 | 3.013306 | 0.1428988 | 3.627561 | 0.01252463 | 3.961635 | 0.1831776 | [7 empty] | 42 | 23913 | 4976 | 21058 | 3945 | 27502 | 4753 | 24320 | 4328 | 45361 | 12285 | 24472 | 5494 | 42 | 48.59492 | 2206.007 | 45.53425 | 1.285613 | 12.79226 | 1.285613 | 8.086667 | 0.8655377 | 2.225 | 0 | 59.6042 | 1.098213 | 2097.88109 | 27.00236 | 7.50259 | 0.36639 | 8.34 | 0.5256108 | 2.4 | 0.2474874 | 47.44445 | 1.452527 | 2162.49394 | 8.385697 | 13.19969 | 1.51801 | 8.106667 | 0.158605 | 2.208333 | 0.3318718 | 49.90946 | 1.148417 | 2126.04386 | 1.954703 | 8.39462 | 0.63706 | 7.193333 | 1.811396 | 2.616667 | 0.2144113 | 58.27416 | 2.49984 | 2032.188 | 70.49965 | 6.72886 | 0.2835684 | 6.86 | 0.7216647 | 2.441667 | 0.05892557 | 47.078825 | 1.279453 | 2191.573 | 29.44161 | 9.6608525 | 0.9291144 | 6.786667 | 1.742208 | 3.025 | 0.7683858 | 42 | 2.43313 | 0.005745252 | 2.332891 | 0.005814638 | 2.490461 | 0.006112214 | 2.414893 | 0.006290048 | 2.249512 | 0.005497623 | 2.345089 | 0.006199118

## PC-U
红外 | [24 empty] | 色差 | [6 empty] | 分子量 | [12 empty] | 力学性能 | [60 empty] | 介电性能 | [12 empty] | 熔融结晶
时间/月 | TLF |  |  |  | GZ |  |  |  | LS |  |  |  | HLR |  |  |  | QH |  |  |  | QD |  |  |  | 时间/月 | TLF | GZ | LS | HLR | QH | QD | 时间 | TLF |  | GZ |  | LS |  | HLR |  | QH |  | QD |  | 时间 | TLF | [9 empty] | GZ | [9 empty] | LS | [9 empty] | HLR | [9 empty] | QH | [9 empty] | QD | [9 empty] | 时间 | TLF |  | GZ |  | LS |  | HLR |  | QH |  | QD |  | 时间/月 | TLF | GZ | LS | HLR | QH | QD
| 羰基指数 |  | 羟基指数 |  | 羰基指数 |  | 羟基指数 |  | 羰基指数 |  | 羟基指数 |  | 羰基指数 |  | 羟基指数 |  | 羰基指数 |  | 羟基指数 |  | 羰基指数 |  | 羟基指数 |  | 0 | 0.19 | 0.19 | 0.19 | 0.19 | 0.19 | 0.19 |  | Mw | Mn | Mw | Mn | Mw | Mn | Mw | Mn | Mw | Mn | Mw | Mn |  | 拉伸强度 |  | 拉伸模量 |  | 断裂伸长 |  | 无缺口 |  | 缺口 |  | 拉伸强度 |  | 拉伸模量 |  | 断裂伸长 |  | 无缺口 |  | 缺口 |  | 拉伸强度 |  | 拉伸模量 |  | 断裂伸长 |  | 无缺口 |  | 缺口 |  | 拉伸强度 |  | 拉伸模量 |  | 断裂伸长 |  | 无缺口 |  | 缺口 |  | 拉伸强度 |  | 拉伸模量 |  | 断裂伸长 |  | 无缺口 |  | 缺口 |  | 拉伸强度 |  | 拉伸模量 |  | 断裂伸长 |  | 无缺口 |  | 缺口 |  |  | 介电常数 | 介电损耗 | 介电常数 | 介电损耗 | 介电常数 | 介电损耗 | 介电常数 | 介电损耗 | 介电常数 | 介电损耗 | 介电常数 | 介电损耗
0 | 3.00304 | 0.00525 | 0.0158 | 0.00752 | 3.00304 | 0.00525 | 0.0158 | 0.00752 | 3.00304 | 0.00525 | 0.0158 | 0.00752 | 3.00304 | 0.00525 | 0.0158 | 0.00752 | 3.00304 | 0.00525 | 0.0158 | 0.00752 | 3.00304 | 0.00525 | 0.0158 | 0.00752 | 6 | 2.84 | 1.82 | 2.33 | 1.4 | 3.63 | 1.81 | 0 | 42462 | 12221 | 42462 | 12221 | 42462 | 12221 | 42462 | 12221 | 42462 | 12221 | 42462 | 12221 | 0 | 67.13 | 0.17 | 2335.67 | 11.28 | 93.48 | 1.06 | 246.09 | 0.75 | 82.57417 | 1.31738 | 67.13 | 0.17 | 2335.67 | 11.28 | 93.48 | 1.06 | 246.09 | 0.75 | 82.57417 | 1.31738 | 67.13 | 0.17 | 2335.67 | 11.28 | 93.48 | 1.06 | 246.09 | 0.75 | 82.57417 | 1.31738 | 67.13 | 0.17 | 2335.67 | 11.28 | 93.48 | 1.06 | 246.09 | 0.75 | 82.57417 | 1.31738 | 67.13 | 0.17 | 2335.67 | 11.28 | 93.48 | 1.06 | 246.09 | 0.75 | 82.57417 | 1.31738 | 67.13 | 0.17 | 2335.67 | 11.28 | 93.48 | 1.06 | 246.09 | 0.75 | 82.57417 | 1.31738 | 0 | 2.53932 | 0.00473 | 2.53932 | 0.00473 | 2.53932 | 0.00473 | 2.53932 | 0.00473 | 2.53932 | 0.00473 | 2.53932 | 0.00473 | 0 | 145.94 | 145.94 | 145.94 | 145.94 | 145.94 | 145.94
6 | 3.58228 | 0.0061 | 0.40883 | 0.02296 | 3.44304 | 0.04675 | 0.32585 | 0.02483 | 3.49878 | 0.07829 | 0.45064 | 0.04452 | 3.53699 | 0.11407 | 0.38733 | 0.06902 | 3.90038 | 0.51591 | 0.41137 | 0.00995 | 3.55404 | 0.0484 | 0.44116 | 0.02154 | 12 | 7.31 | 2.78 | 10.24 | 3.93 | 5.9 | 2.9 | 6 | 31377 | 7547 | 35845 | 9241 | 36773 | 9609 | 34893 | 8164 | 33712 | 8078 | 37545 | 9762 | 6 | 64.21978 | 0.26842 | 2383.99038 | 6.79951 | 82.9325 | 2.94086 | 261.56 | 6.6 | 16.15857 | 0.53895 | 66.40341 | 1.91957 | 2342.97901 | 1.56411 | 92.84831 | 7.95963 | 218.55 | 9.35 | 75.55274 | 5.74936 | 67.63739 | 4.1678 | 2370.19024 | 2.54595 | 73.35271 | 2.36 | 268.8563 | 2.71788 | 85.14688 | 1.17802 | 63.63325 | 0.64424 | 2171.79782 | 43.36956 | 94.6254 | 0 | 270.21 | 0.01 | 80.23072 | 0.77997 | 64.26954 | 0.0542 | 2277.61169 | 94.17323 | 94.6254 | 0 | 240.64 | 6.38 | 87.38584 | 2.40132 | 64.71016 | 1.34667 | 2447.24013 | 50.07756 | 96.63303 | 0 | 220.89 | 4.16 | 83.11754 | 3.67244 | 6 | 2.34438 | 0.00432 | 2.52576 | 0.00459 | 2.54424 | 0.00473 | 2.62426 | 0.00507 | 2.5343 | 0.00497 | 2.65217 | 0.00507 | 6 | 143.52 | 138.59 | 144.09 | 144.07 | 143.4 | 144.54
12 | 3.55403 | 0.15694 | 0.19493 | 0.04638 | 3.38307 | 0.00922 | 0.27004 | 0.0032 | 3.73717 | 0.00514 | 0.75328 | 0.03931 | 2.47405 | 0.00442 | 0.20826 | 0.06398 | 3.51038 | 0.00428 | 0.07979 | 0.04042 | 3.32315 | 0.014 | 0.30696 | 0.02302 | [7 empty] | 12 | 27779 | 5639 | 30004 | 5853 | 24371 | 3654 | 32659 | 7689 | 27491 | 4486 | 30090 | 5477 | 12 | 64.6396 | 0.71751 | 2177.59341 | 44.22782 | 99.73633 | 8.85733 | 219.12 | 9.83 | 16.5385 | 0.41395 | 62.87093 | 0.46103 | 2099.26765 | 14.62985 | 95.94478 | 6.43493 | 196.33 | 9.49 | 79.71556 | 2.01696 | 63.18253 | 1.74509 | 2159.49411 | 58.73932 | 92.52011 | 12.76372 | 223.77 | 4.11 | 77.79199 | 1.11109 | 63.62423 | 1.7929 | 2135.68141 | 70.78834 | 99.72929 | 12.47553 | 250.06 | 0.33 | 83.10827 | 1.70403 | 61.98546 | 0.17545 | 2167.23889 | 8.56604 | 77.28163 | 11.87688 | 233.19 | 9.43 | 81.2408 | 0.97695 | 64.29411 | 2.36726 | 1965.88556 | 49.93171 | 83.04786 | 5.46352 | 221.63 | 8.21 | 85.63044 | 0.33023 | 12 | 2.70278 | 0.0059 | 2.72036 | 0.00608 | 2.6608 | 0.00575 | 2.68839 | 0.00578 | 2.74443 | 0.00581 | 2.60941 | 0.00549 | 12 | 143.18 | 142.17 | 142.94 | 140.7 | 138.63 | 143.24
18 | 3.548747 | 0.01098548 | 1.479509 | 0.1424873 | 2.950351 | 0.0343288 | 0.3854451 | 0.06890709 | 3.216795 | 0.008501003 | 0.7740503 | 0.1651924 | 2.728167 | 0.02972709 | 0.5128149 | 0.1284526 | 3.139802 | 0.01316997 | 0.4571589 | 0.0568726 | 2.951279 | 0.01352539 | 0.4932564 | 0.02422303 | [7 empty] | 18 | 28623 | 4798 | 32904 | 11209 | 36008 | 8524 | 21238 | 2129 | 35134 | 8751 | 20102 | 2896 | 18 | 64.07172 | 0.27563 | 2200.86963 | 35.93257 | 58.98176 | 35.31741 | 253.42 | 5.693294 | 15.96875 | 1.628962 | 63.06317 | 0.51435 | 2248.38047 | 19.14071 | 78.52005 | 12.56586 | 266.3667 | 12.1195 | 19.37 | 0.3278077 | 63.33438 | 0.27493 | 2246.71777 | 22.40671 | 63.98183 | 22.52025 | 261.4 | 11.34063 | 20.83894 | 2.08162 | 62.66437 | 0.85887 | 2235.25173 | 8.44382 | 62.43164 | 19.48139 | 272.2167 | 22.17201 | 41.36037 | 26.70496 | 63.95572 | 0.30355 | 2261.62137 | 31.39482 | 70.00812 | 4.02716 | 293.175 | 18.73958 | 59.30242 | 28.03024 | 63.1671 | 0.27618 | 2245.68923 | 24.32068 | 74.28041 | 4.03218 | 274.875 | 20.00967 | 83.08857 | 0.5778775 | 18 | 2.526642 | 0.006016148 | 2.462558 | 0.005742313 | 2.40764 | 0.005428449 | 2.345877 | 0.005240416 | 2.449617 | 0.005494657 | 2.477405 | 0.005620057 | 18 | 142.41 | 145.16 | 144.58 | 141.68 | 144.06 | 140.73
24 | 9.057293 | 0.04594697 | 0.632881 | 0.08035651 | 7.114035 | 0.003661358 | 1.187424 | 0.1113242 | 11.34153 | 0.03093859 | 2.11419 | 0.1479283 | 6.622285 | 0.3453922 | 1.39773 | 0.09095698 | 6.553824 | 0.09328592 | 1.165344 | 0.02085118 | 5.741728 | 0.05608868 | 0.2889282 | 0.02669678 | [7 empty] | 24 | 31675 | 12636 | 26518 | 6892 | 29792 | 9994 | 31356 | 11327 | 25378 | 4856 | 25761 | 6687 | 24 | 63.4633 | 0.6865 | 2189.07371 | 46.30774 | 71.2779 | 10.49684 | 245.5091 | 15.61544 | 16.29624 | 0.5934095 | 63.33325 | 0.11029 | 2208.18011 | 25.85079 | 78.82082 | 5.04299 | 250.9377125 | 18.57925 | 56.63819 | 27.23512 | 64.42041 | 0.71425 | 2213.78011 | 11.09327 | 96.18955 | 3.13477 | 240.922175 | 22.81414 | 78.85375 | 0.6608783 | 62.71468 | 1.14316 | 2160.24776 | 29.97539 | 70.8442 | 11.87851 | 235.619925 | 26.33389 | 73.0342 | 0.4150589 | 62.75706 | 0.2058 | 2198.76326 | 10.29854 | 66.71925 | 13.97352 | 246.7029 | 15.48608 | 18.41071 | 2.805418 | 62.61409 | 0.17817 | 2147.45866 | 13.87676 | 61.92124 | 31.06097 | 263.7282 | 8.345462 | 74.5496 | 3.877463 | 24 | 2.479066 | 0.005752343 | 2.498685 | 0.006157899 | 2.431513 | 0.005690958 | 2.514638 | 0.006027986 | 2.342802 | 0.005718518 | 2.603584 | 0.006495085 | 24 | 140.55 | 140.01 | 138.08 | 142.68 | 140.12 | 140.77
30 | 3.797324 | 0.02077308 | 1.584474 | 0.01878627 | 3.509395 | 0.06626272 | 1.472704 | 0.1182543 | 3.998773 | 0.004115781 | 1.627998 | 0.1756168 | 3.762375 | 0.01307614 | 1.833333 | 0.07855003 | 3.635853 | 0.04536534 | 1.355248 | 0.07844363 | 3.517528 | 0.04246359 | 3.220414 | 0.3339281 | [7 empty] | 30 | 31000 | 8404 | 26174 | 6314 | 29196 | 6843 | 26150 | 6170 | 27267 | 7488 | 27334 | 6445 | 30 | 61.15 | 0.6154919 | 2159.64578 | 29.23031 | 64.79813 | 9.971667 |  |  | 14.49167 | 1.02232 | 61.60433 | 0.1306761 | 2141.519 | 17.68294 | 44.98985 | 23.61015 |  |  | 15.99167 | 1.384487 | 60.92089 | 0.3381896 | 2133.036 | 13.14542 | 76.75551 | 1.186095 |  |  | 62.74167 | 0.8912382 | 60.78309 | 0.3182128 | 2113.296 | 27.38365 | 71.04727 | 1.666983 |  |  | 64.05 | 0 | 60.74284 | 0.7304389 | 2093.405 | 26.84049 | 70.90568 | 3.282452 |  |  | 14.23333 | 0.6158779 | 60.49528 | 0.3440099 | 2173.703 | 38.72388 | 69.99011 | 1.017548 |  |  | 15.775 | 0.7558108 | 30 | 2.742787 | 0.006652748 | 2.558477 | 0.005872165 | 2.635028 | 0.006583816 | 2.684496 | 0.006972139 | 2.693867 | 0.0064102 | 2.535059 | 0.006373668 | 30 | 139.47 | 136.15 | 138.47 | 135.17 | 140.92 | 135.83
36 | 3.144905 | 0.03306737 | 1.988273 | 0.1903755 | 3.176733 | 0.07413195 | 1.621857 | 0.02843171 | 4.030459 | 0.05594283 | 2.030935 | 0.1303973 | 3.074029 | 0.4273371 | 1.858357 | 0.6293445 | 3.435857 | 0.006533046 | 1.781841 | 0.0824012 | 3.278544 | 0.03210115 | 2.179805 | 0.08074478 | [7 empty] | 36 | 30407 | 8993 | 30857 | 9202 | 33803 | 11093 | 31812 | 9372 | 31834 | 9511 | 25671 | 6531 | 36 | 55.64501 | 1.94245 | 2206.50531 | 68.46184 | 74.59706 | 2.43584 | 237.1904 | 16.09025 | 11.40833 | 0.327448 | 54.86483 | 0.56631 | 2326.11424 | 9.05099 | 67.74855 | 0.98959 | 207.5232 | 13.87295 | 12.18333 | 0.6844503 | 59.28636 | 0.75181 | 2150.75127 | 94.59634 | 79.75904 | 1.2574 | 214.5456 | 24.71365 | 14.85 | 0.4826144 | 55.37365 | 1.30853 | 2320.25971 | 16.31614 | 69.09211 | 3.32771 | 219.0352 | 10.96091 | 15.45833 | 0.6752572 | 49.41792 | 0.58298 | 2193.28763 | 28.0837 | 39.10719 | 2.19525 | 207.9424 | 6.469349 | 11.60833 | 1.21541 | 54.89638 | 0.62993 | 2246.9186 | 17.02938 | 69.20761 | 1.3664 | 214.9408 | 15.43368 | 13.05833 | 1.119586 | 36 | 2.572301 | 0.005232047 | 2.342213 | 0.004859361 | 2.436105 | 0.004842382 | 2.586558 | 0.005511687 | 2.406756 | 0.004893557 | 2.41123 | 0.004804551 | 36 | 140.38 | 143.03 | 143.22 | 141.85 | 142.3 | 130.73
42 | 4.040787 | 0.07081231 | 3.471343 | 0.04682071 | 3.603806 | 0.1097959 | 2.788003 | 0.1550704 | 3.9316 | 0.004157276 | 3.135547 | 0.0716204 | 3.302355 | 0.05723369 | 2.880758 | 0.1269105 | 3.810163 | 0.06312252 | 3.200896 | 0.1859585 | 3.501697 | 0.08520748 | 3.145739 | 0.03960185 | [7 empty] | 42 | 37739 | 9868 | 28037 | 4847 | 37996 | 6625 | 28696 | 7358 | 37952 | 8846 | 34116 | 7675 | 42 | 56.03237 | 1.204519 | 2158.61625 | 20.11582 | 72.09505 | 2.058316 |  |  | 10.90833 | 0.3393212 | 53.48392 | 1.585777 | 2031.91237 | 24.93594 | 70.14296 | 2.221791 |  |  | 11.01667 | 0.3549257 | 52.6136525 | 1.133641 | 2076.509 | 23.40374 | 68.298785 | 5.166508 |  |  | 14.74167 | 1.10573 | 51.37331 | 1.643316 | 2006.044115 | 36.644235 | 63.35557 | 5.21772 |  |  | 14.66667 | 0.2974428 | 49.8180825 | 1.670058 | 1990.4972 | 16.14233 | 56.1588725 | 10.35387 |  |  | 10.44167 | 0.4515406 | 53.78012 | 0.4636008 | 2007.686615 | 27.08571 | 70.10901 | 1.472222 |  |  | 12.35833 | 1.673486 | 42 | 2.441329 | 0.005184667 | 2.325754 | 0.00498881 | 2.385574 | 0.00504426 | 2.447875 | 0.005436324 | 2.390582 | 0.005184381 | 2.32953 | 0.004941594

## Cable
红外 | [24 empty] | 力学性能 | [36 empty] | 熔融结晶
时间/月 | TLF |  |  |  | GZ |  |  |  | LS |  |  |  | HLR |  |  |  | QH |  |  |  | QD |  |  |  | 时间 | TLF | [5 empty] | GZ | [5 empty] | LS | [5 empty] | HLR | [5 empty] | QH | [5 empty] | QD | [5 empty] | 时间/月 | TLF | [7 empty] | GZ | [7 empty] | LS | [7 empty] | HLR | [7 empty] | QH | [7 empty] | QD
| 羰基指数 |  | 羟基指数 |  | 羰基指数 |  | 羟基指数 |  | 羰基指数 |  | 羟基指数 |  | 羰基指数 |  | 羟基指数 |  | 羰基指数 |  | 羟基指数 |  | 羰基指数 |  | 羟基指数 |  |  | 拉伸强度 |  | 拉伸模量 |  | 断裂伸长 |  | 拉伸强度 |  | 拉伸模量 |  | 断裂伸长 |  | 拉伸强度 |  | 拉伸模量 |  | 断裂伸长 |  | 拉伸强度 |  | 拉伸模量 |  | 断裂伸长 |  | 拉伸强度 |  | 拉伸模量 |  | 断裂伸长 |  | 拉伸强度 |  | 拉伸模量 |  | 断裂伸长 |  |  | Tm1 | Tm2 | Tc1 | Tc2 | Tm3 | Tm4 | Xc1 | Xc2 | Tm1 | Tm2 | Tc1 | Tc2 | Tm3 | Tm4 | Xc1 | Xc2 | Tm1 | Tm2 | Tc1 | Tc2 | Tm3 | Tm4 | Xc1 | Xc2 | Tm1 | Tm2 | Tc1 | Tc2 | Tm3 | Tm4 | Xc1 | Xc2 | Tm1 | Tm2 | Tc1 | Tc2 | Tm3 | Tm4 | Xc1 | Xc2 | Tm1 | Tm2 | Tc1 | Tc2 | Tm3 | Tm4 | Xc1 | Xc2
0 | 0.07 | 0.000403196 | 0.75664 | 0.0401 | 0.07 | 0.000403196 | 0.75664 | 0.0401 | 0.07 | 0.000403196 | 0.75664 | 0.0401 | 0.07 | 0.000403196 | 0.75664 | 0.0401 | 0.07 | 0.000403196 | 0.75664 | 0.0401 | 0.07 | 0.000403196 | 0.75664 | 0.0401 | 0 | 14.38 | 0.27 | 82.71 | 1.24 | 196.4 | 23.19 | 14.38 | 0.27 | 82.71 | 1.24 | 196.4 | 23.19 | 14.38 | 0.27 | 82.71 | 1.24 | 196.4 | 23.19 | 14.38 | 0.27 | 82.71 | 1.24 | 196.4 | 23.19 | 14.38 | 0.27 | 82.71 | 1.24 | 196.4 | 23.19 | 14.38 | 0.27 | 82.71 | 1.24 | 196.4 | 23.19 | 0 | 91.05 | 122.12 | 109.9 | 66.25 | 84.9 | 122.42 | 0.06013652 | 0.06259386 | 91.05 | 122.12 | 109.9 | 66.25 | 84.9 | 122.42 | 0.06013652 | 0.06259386 | 91.05 | 122.12 | 109.9 | 66.25 | 84.9 | 122.42 | 0.06013652 | 0.06259386 | 91.05 | 122.12 | 109.9 | 66.25 | 84.9 | 122.42 | 0.06013652 | 0.06259386 | 91.05 | 122.12 | 109.9 | 66.25 | 84.9 | 122.42 | 0.06013652 | 0.06259386 | 91.05 | 122.12 | 109.9 | 66.25 | 84.9 | 122.42 | 0.06013652 | 0.06259386
6 | 0.07723 | 0.00194 | 0.71604 | 0.06894 | 0.06617 | 0.000362834 | 0.36999 | 0.00571 | 0.07825 | 0.000416856 | 0.35169 | 0.0066 | 0.07243 | 0.000608425 | 0.45968 | 0.05596 | 0.07184 | 0.00367 | 0.90523 | 0.01725 | 0.07365 | 0.00146 | 0.81614 | 0.04095 | 6 | 14.7 | 0.24 | 83.36 | 0.78 | 172.89 | 17.93 | 15.37 | 0.02 | 89.75 | 2.09 | 193.9 | 4.9 | 14.78 | 0.29 | 83.03 | 2.87 | 182.47 | 5.59 | 14.62 | 0.22 | 80.44 | 4.79 | 179.38 | 16.89 | 14.9 | 0.29 | 85.49 | 5 | 181.39 | 22.09 | 15.73 | 0.42 | 97.15 | 4 | 236.48 | 3.3 | 6 | 84.36 | 122.01 | 109.35 | 65.94 | 85.01 | 122.49 | 0.06484642 | 0.07754266 | 79.85 | 122.62 | 109.25 | 65.95 | 85.71 | 122.92 | 0.07627986 | 0.06167235 | 84.06 | 122.08 | 109.48 | 66.38 | 84.72 | 122.54 | 0.06317406 | 0.06767918 | 84.34 | 122.29 | 109.05 | 65.88 | 85.27 | 122.91 | 0.05365188 | 0.05784983 | 83.71 | 122.13 | 109.37 | 66.47 | 85.36 | 122.78 | 0.0612628 | 0.0690785 | 84.35 | 122.2 | 109.12 | 66.01 | 85 | 122.72 | 0.06385666 | 0.06573379
12 | 0.22427 | 0.0052 | 0.45487 | 0.00281 | 0.33352 | 0.02115 | 0.26188 | 0.01382 | 0.20605 | 0.000717545 | 0.15114 | 0.00478 | 0.24835 | 0.02055 | 0.1958 | 0.00323 | 0.30184 | 0.00541 | 0.23515 | 0.01887 | 0.122 | 0.00209 | 0.27213 | 0.02135 | 12 | 13.46675 | 0.16647 | 78.33333 | 2.42995 | 178.45505 | 11.10431 | 12.56184 | 0.26175 | 73.55333 | 0.54537 | 192.07573 | 16.10784 | 13.25147 | 0.3933 | 72.74 | 2.57496 | 185.59615 | 16.35271 | 13.3021 | 0.08774 | 73.69667 | 2.10861 | 194.43723 | 10.57539 | 13.48226 | 0.19763 | 71.04 | 4.11234 | 197.3193 | 14.11317 | 13.37792 | 0.03429 | 70.14333 | 1.79623 | 205.3442 | 5.29322 | 12 | 73.44 | 121.87 | 109.55 | 66.08 | 84.85 | 122.24 | 0.09914676 | 0.06225256 | 74.08 | 121.4 | 109.85 | 66.51 | 84.66 | 121.95 | 0.1001706 | 0.0552901 | 69.47 | 121.62 | 109.8 | 66.09 | 84.82 | 122.2 | 0.1273379 | 0.08511945 | 73.01 | 121.69 | 109.66 | 66.39 | 84.82 | 122.3 | 0.09037543 | 0.06419795 | 76.2 | 121.5 | 109.96 | 66.35 | 84.65 | 122 | 0.1095563 | 0.06361775 | 79.39 | 121.55 | 110.2 | 66.59 | 84.33 | 121.86 | 0.09610922 | 0.06938567
18 | 1.187754 | 0.03342105 | 1.720848 | 0.5182094 | 0.7519411 | 0.1087579 | 0.2494189 | 0.08713278 | 0.6757314 | 0.08938301 | 0.5272178 | 0.2591211 | 0.6745514 | 0.1214937 | 0.340347 | 0.3905902 | 0.7733186 | 0.07201714 | 0.6912748 | 0.4220745 | 0.6600477 | 0.1119741 | 1.264924 | 0.6722356 | 18 | 15.52586 | 0.1546 | 81.75 | 2.9 | 142.19383 | 5.32532 | 15.20805 | 0.17432 | 79.405 | 2.365 | 145.9719 | 9.18353 | 15.08593 | 0.16627 | 72.475 | 3.895 | 166.13168 | 7.18128 | 15.52078 | 0.21151 | 82.11 | 4.52 | 174.7514 | 24.40336 | 15.30136 | 0.11927 | 81.465 | 4.735 | 151.31313 | 20.33344 | 15.15456 | 0.12165 | 76.45 | 1.55 | 159.019 | 13.70886 | 18 | 73.08 | 121.79 | 110.44 | 66.62 | 84.97 | 122.34 | 0.0937884 | 0.05703072 | 71.485 | 121.89 | 110.37 | 66.69 | 84.97 | 122.46 | 0.05320819 | 0.03498294 | 73.43 | 122.51 | 109.95 | 66.13 | 85.95 | 123.19 | 0.06952218 | 0.05129693 | 72.83 | 122.01 | 110.41 | 66.29 | 86.31 | 122.63 | 0.05713311 | 0.05238908 | 71.225 | 121.3 | 110.51 | 67.92 | 84.83 | 121.52 | 0.09761092 | 0.06583618 | 70.105 | 122.43 | 110.65 | 66.1 | 83.39 | 121.9 | 0.08549488 | 0.06225256
24 | 0.6680725 | 0.05880483 | 0.8387022 | 0.1995077 | 0.6261862 | 0.05000036 | 1.111231 | 0.08917082 | 0.7151593 | 0.001133451 | 1.062866 | 0.01337191 | 0.4229836 | 0.01048809 | 0.8341886 | 0.1611056 | 0.9037499 | 0.03630881 | 1.389003 | 0.2321035 | 0.7150335 | 0.03992142 | 1.30107 | 0.0851488 | 24 | 16.3884 | 0.21787 | 71.5235 | 1.3065 | 214.67353 | 41.29421 | 16.53729 | 0.41747 | 92.251 | 3.649 | 194.10604 | 30.34607 | 16.4292 | 0.00666 | 71.1455 | 0.9505 | 209.2437 | 14.784 | 16.60242 | 0.05792 | 74.36 | 1.9 | 223.93295 | 11.84094 | 16.78818 | 0.29957 | 83.0425 | 6.2875 | 218.78362 | 20.08084 | 16.56116 | 0.04753 | 74.843 | 1.427 | 223.07376 | 14.85615 | 24 | 84.35 | 121.96 | 110.5 | 66.55 | 84.2 | 122.27 | 0.02662799 | 0.02535154 | 71.1 | 121.88 | 110.39 | 66.6 | 84.41 | 122.35 | 0.02507167 | 0.0224198 | 83.83 | 122.12 | 110.46 | 66.21 | 84.37 | 122.51 | 0.02263823 | 0.02542321 | 84.1 | 121.78 | 110.66 | 66.44 | 84.17 | 122.38 | 0.02043345 | 0.02220819 | 80.63 | 122.01 | 110.58 | 67.49 | 83.15 | 122.26 | 0.0378157 | 0.02890102 | 75 | 121.77 | 110.9 | 66.58 | 84.17 | 122.2 | 0.02613652 | 0.02849829
30 | 0.3560249 | 0.03072687 | 0.2682945 | 0.05343197 | 0.5815797 | 0.01921504 | 1.250341 | 0.1966485 | 0.518953 | 0.03019788 | 0.7165119 | 0.1018203 | 0.5020517 | 0.009911518 | 1.230755 | 0.1882743 | 0.5988406 | 0.02399178 | 1.120282 | 0.1438018 | 0.6617569 | 0.03629166 | 2.68898 | 0.6756261 | 30 | 15.94194 | 0.00089 | 68.9852 | 2.936748 | 196.62892 | 4.36463 | 15.98538 | 0.33965 | 66.33603 | 2.907859 | 210.87792 | 4.80646 | 15.88105 | 0.15083 | 70.75138 | 1.372923 | 200.42524 | 3.51791 | 16.06906 | 0.80272 | 70.79238 | 4.61403 | 214.16759 | 23.37613 | 16.29186 | 0.05254 | 71.86908 | 7.091076 | 204.39204 | 5.14443 | 15.29841 | 1.35186 | 68.95129 | 2.985791 | 158.92264 | 59.35272 | 30 | 81.49 | 119.44 | 109.62 | 66.11 | 83.08 | 121.96 | 0.02811604 | 0.04527645 | 84.41 | 121.86 | 109.71 | 66.09 | 83.09 | 122.14 | 0.02364846 | 0.0530785 | 83.15 | 121.92 | 109.62 | 66.1 | 82.76 | 122.26 | 0.0162116 | 0.05837543 | 83.78 | 122.16 | 109.27 | 65.69 | 84.12 | 122.49 | 0.0206314 | 0.05230034 | 82.8 | 121.65 | 109.44 | 65.62 | 83.12 | 122.37 | 0.02147099 | 0.05223891 | 84.21 | 121.19 | 109.3 | 65.38 | 84.7 | 122.47 | 0.01917065 | 0.0563686
36 | 6.536641 | 0.07302192 | 0.9055033 | 0.2381534 | 5.996059 | 0.3864038 | 1.120708 | 0.602051 | 2.796959 | 0.1754927 | 0.6519422 | 0.4921626 | 9.879101 | 1.105274 | 1.515987 | 0.5564561 | 3.875293 | 0.08702583 | 1.18507 | 0.05010127 | 3.668766 | 0.6718241 | 1.753815 | 0 | 36 | 15.65589 | 0.28427 | 68.28079 | 2.36667 | 174.93266 | 7.11252 | 16.47788 | 0.41675 | 66.31695 | 3.985102 | 213.17821 | 9.34679 | 16.16276 | 0.02068 | 70.96253 | 2.658035 | 200.49768 | 1.10417 | 15.78161 | 0.10242 | 64.62378 | 1.747733 | 207.63973 | 0.00349 | 16.08205 | 0.09488 | 61.58888 | 0.5366264 | 208.8398 | 15.98997 | 15.70727 | 0.26483 | 67.53243 | 8.19143 | 185.9465 | 8.93001 | 36 | 80.93 | 120.26 | 108.59 | 65.58 | 82.1 | 121.48 | 0.02845273 | 0.04492719 | 81.66 | 121.31 | 109.41 | 65.66 | 81.98 | 121.76 | 0.03317065 | 0.05780887 | 81.35 | 121.14 | 109.52 | 65.63 | 81.47 | 121.82 | 0.03312969 | 0.05656314 | 81.91 | 121.44 | 110 | 67.01 | 81.91 | 120.62 | 0.02271672 | 0.05852901 | 81.38 | 120.77 | 109.83 | 66.15 | 82.21 | 121.35 | 0.04422184 | 0.07928328 | 83.89 | 121.01 | 109.56 | 65.58 | 81.66 | 121.97 | 0.0363686 | 0.03865529
42 | 1.434303 | 0.1649598 | 2.61323 | 0.3419897 | 0.8812339 | 0.02124336 | 1.653799 | 0.2178014 | 0.6571814 | 0.02654016 | 1.266793 | 0.01341902 | 0.4761799 | 0.02054129 | 0.9737365 | 0.02724871 | 0.6298844 | 0.01562435 | 1.505828 | 0.3876149 | 0.6441146 | 0.05318943 | 2.163373 | 0.200731 | 42 | 15.73376 | 0.1134 | 68.6118 | 1.750716 | 191.85999 | 9.06431 | 15.92524 | 0.17324 | 66.10998 | 1.194991 | 203.03781 | 7.64922 | 15.41357 | 0.80141 | 70.3565 | 10.49923 | 191.98232 | 10.21838 | 14.81066 | 0.58881 | 65.78594 | 1.238663 | 207.58584 | 13.37096 | 14.60996 | 0.68466 | 63.73614 | 3.503534 | 158.56544 | 17.65434 | 15.79402 | 0.74896 | 68.45944 | 4.251669 | 202.44878 | 13.81883